## 氧气
无缝气瓶定期检验、评定综合记录表
JB17-2025
序号 | 送检 单位 | 送 检 日 期 | 充 装 介 质 | 初检 | [7 empty] | 前处理 |  |  | 内外观检查 | [8 empty] | 音响检查 | 空 瓶 重 量 kg | 重 量 损 失 % | 带 水 重 量 kg | 实 际 容 积 V （L) | 容 积 增 大 率 ξ (%） | 水压试验(22.5MPa) | [6 empty] | 附件 |  | 气密性试验 | 瓶内干燥 | 表面涂敷 | 抽真空 | 评定结论 | 下次检验日期 | 检验日期 | 公称工作压力(MPa)
|  |  |  | 单位 自 编号 | 气 瓶 编 号 | 制造 单位 代码 | 气瓶制造日期 | 上次 检验 日期 | 设 计 壁 厚 S (mm) | 原 始 重 量 W (kg) | 原 始 容 积 V （L) | 残气处理 | 除 锈 | 三度检测 | 瓶口裂纹 | 裂 纹 | 凹 陷 | 凸 起 | 烧 伤 | 损伤 |  |  | 腐蚀 | [6 empty] | 试 压 水 温 度 ℃ | 总 压 入 水 量 A （ml) | 管 道 压 入 水 量 B (ml) | 残 余 变 形 值 △V1 (ml) | 全 变 形 值 △V (ml) | 残 余 变 形 率 η (%) | βB × Pn 值*1000 | 瓶 阀 | 瓶 帽
[20 empty] | 颈 圈 | 底 座 | 瓶 壁 | 点线面
1 | 2 | 3 | 4 | 5 | 6 | 7 | 8 | 9 | 10 | 11 | 12 | 13 | 14 | 15 | 16 | 17 | 18 | 19 | 20 | 21 | 22 | 23 | 24 | 25 | 26 | 27 | 28 | 29 | 30 | 31 | 32 | 33 | 34 | 35 | 36 | 37 | 38 | 39 | 40 | 41 | 42 | 43 | 44 | 45 | 46 | 47
1 | 杭星 | 20251202 | 氧气 | 27549 | 349712 | JP | 02.9 | 21.9 | 5.7 | 48.4 | 40.9 | [13 empty] | 48.3 | 0.2066116 | 89.3 | 41.04223 | 0.3477506 | 16 |  |  | 2.8 | 157.7 | 1.775523 |  | √ | √ | √ | √ | √ | √ | 合格 | 202812 | 20251202 | 15
2 | 杭星 | 20251202 | 氧气 | 27084 | 151491 | SZ | 06.4 | 20.6 | 5.7 | 55.9 | 40.8 | [13 empty] | 55.8 | 0.1788909 | 96.7 | 40.942127 | 0.3483505 | 16 |  |  | 2.9 | 134.5 | 2.156134 |  | √ | √ | √ | √ | √ | √ | 合格 | 202812 | 20251202 | 15
3 | 杭星 | 20251202 | 氧气 | 27072 | 278481 | SZ | 06.12 | 21.1 | 5.7 | 54.1 | 40 | [13 empty] | 54 | 0.1848429 | 94.1 | 40.141303 | 0.3532575 | 16 |  |  | 3.7 | 130.7 | 2.83091 |  | √ | √ | √ | √ | √ | √ | 合格 | 202812 | 20251202 | 15
4 | 杭星 | 20251204 | 氧气 | 23598 | 153108 | SZ | 09.8 | 22.9 | 5.7 | 56.2 | 40 | [13 empty] | 56.1 | 0.1779359 | 96.2 | 40.14812 | 0.3703 | 17 |  |  | 1.8 | 128.5 | 1.400778 |  | √ | √ | √ | √ | √ | √ | 合格 | 202812 | 20251204 | 15
5 | 杭星 | 20251204 | 氧气 | 27079 | 810152 | YF | 13.3 | 19.12 | 5.7 | 47.2 | 40.2 | [13 empty] | 47.1 | 0.2118644 | 87.4 | 40.34836 | 0.3690547 | 17 |  |  | 0.7 | 152.7 | 0.4584152 |  | √ | √ | √ | √ | √ | √ | 合格 | 202812 | 20251204 | 15
6 | 杭星 | 20251204 | 氧气 | 10625 | 292420 | RL | 08.9 | 22.11 | 5.7 | 54.9 | 40.9 | [13 empty] | 54.8 | 0.1821494 | 95.8 | 41.0492 | 0.3647922 | 17 |  |  | 0.5 | 132.4 | 0.3776435 |  | √ | √ | √ | √ | √ | √ | 合格 | 202812 | 20251204 | 15
7 | 杭星 | 20251204 | 氧气 | 11648 | 755234 | 上海 | 03.2 | 22.11 | 5.7 | 55.2 | 40.4 | [13 empty] | 55.1 | 0.1811594 | 95.6 | 40.5486 | 0.3678218 | 17 |  |  | 3.1 | 137.2 | 2.259475 |  | √ | √ | √ | √ | √ | √ | 合格 | 202812 | 20251204 | 15
8 | 杭星 | 20251204 | 氧气 | 11520 | 38865 | SZ | 98.8 | 22.1 | 5.7 | 56.4 | 40.8 | [13 empty] | 56.3 | 0.177305 | 97.2 | 40.94908 | 0.3653922 | 17 |  |  | 2.4 | 131.5 | 1.825095 |  | √ | √ | √ | √ | √ | √ | 合格 | 202808 | 20251204 | 15
9 | 杭星 | 20251204 | 氧气 | 15199 | 303448 | SZ | 01.6 | 22.10 | 5.7 | 56 | 40.4 | [13 empty] | 55.9 | 0.1785714 | 96.4 | 40.5486 | 0.3678218 | 17 |  |  | 1.9 | 127.4 | 1.491366 |  | √ | √ | √ | √ | √ | √ | 合格 | 202812 | 20251204 | 15
10 | 杭星 | 20251204 | 氧气 | 17551 | 955094 | YA | 16.7 | 22.11 | 5.7 | 49.2 | 40.4 | [13 empty] | 49.1 | 0.203252 | 89.6 | 40.5486 | 0.3678218 | 17 |  |  | 4.4 | 131.4 | 3.348554 |  | √ | √ | √ | √ | √ | √ | 合格 | 202812 | 20251204 | 15
11 | 杭星 | 20251204 | 氧气 | 01920 | 318353 | 上海 | 10.5 | 22.11 | 5.7 | 57.2 | 40.4 | [13 empty] | 57.1 | 0.1748252 | 97.6 | 40.5486 | 0.3678218 | 17 |  |  | 1.6 | 133.3 | 1.2003 |  | √ | √ | √ | √ | √ | √ | 合格 | 202812 | 20251204 | 15
12 | 杭星 | 20251204 | 氧气 | 24730 | 774180 | 上海 | 08.8 | 22.8 | 5.7 | 53.6 | 40.5 | [13 empty] | 53.5 | 0.1865672 | 94.1 | 40.64872 | 0.3672099 | 17 |  |  | 4.9 | 138.5 | 3.537906 |  | √ | √ | √ | √ | √ | √ | 合格 | 202812 | 20251204 | 15
13 | 杭星 | 20251204 | 氧气 | 12614 | 687261 | 上海 | 03.11 | 22.11 | 5.7 | 55.8 | 40.4 | [13 empty] | 55.7 | 0.1792115 | 96.2 | 40.5486 | 0.3678218 | 17 |  |  | 0.6 | 146.8 | 0.4087193 |  | √ | √ | √ | √ | √ | √ | 合格 | 202812 | 20251204 | 15
14 | 杭星 | 20251204 | 氧气 | 10959 | 031371 | YA | 16.4 | 22.3 | 5.7 | 48 | 40.2 | [13 empty] | 47.9 | 0.2083333 | 88.2 | 40.34836 | 0.3690547 | 17 |  |  | 0.9 | 146.3 | 0.6151743 |  | √ | √ | √ | √ | √ | √ | 合格 | 202812 | 20251204 | 15
15 | 杭星 | 20251204 | 氧气 | 23985 | 055482 | JP | 14.10 | 22.10 | 5.7 | 47.9 | 40.2 | [13 empty] | 47.8 | 0.2087683 | 88.1 | 40.34836 | 0.3690547 | 17 |  |  | 2.8 | 145.7 | 1.921757 |  | √ | √ | √ | √ | √ | √ | 合格 | 202812 | 20251204 | 15
16 | 杭星 | 20251204 | 氧气 | 27075 | 267083 | JP | 11.2 | 22.10 | 5.7 | 48.8 | 38.2 | [13 empty] | 48.7 | 0.204918 | 87 | 38.34596 | 0.3820942 | 17 |  |  | 0.3 | 137.4 | 0.2183406 |  | √ | √ | √ | √ | √ | √ | 合格 | 202812 | 20251204 | 15
17 | 杭星 | 20251204 | 氧气 | 12112 | 114086 | YA | 19.3 | 22.9 | 5 | 45.9 | 40 | [13 empty] | 45.8 | 0.2178649 | 85.9 | 40.14812 | 0.3703 | 17 |  |  | 5.8 | 156.8 | 3.69898 |  | √ | √ | √ | √ | √ | √ | 合格 | 202812 | 20251204 | 15
18 | 杭星 | 20251204 | 氧气 | 27604 | 292387 | SZ | 01.6 | 22.10 | 5.7 | 56.6 | 41.4 | [13 empty] | 56.5 | 0.1766784 | 98 | 41.5498 | 0.3618357 | 17 |  |  | 1.5 | 130.8 | 1.146789 |  | √ | √ | √ | √ | √ | √ | 合格 | 202812 | 20251204 | 15
19 | 杭星 | 20251204 | 氧气 | 15661 | 955181 | YA | 16.7 | 22.8 | 5.7 | 49.6 | 40 | [13 empty] | 49.5 | 0.2016129 | 89.6 | 40.14812 | 0.3703 | 17 |  |  | 2.1 | 142.9 | 1.469559 |  | √ | √ | √ | √ | √ | √ | 合格 | 202812 | 20251204 | 15
20 | 杭星 | 20251204 | 氧气 | 27554 | 588428 | YA | 14.12 | 22.7 | 5.7 | 48.4 | 40 | [13 empty] | 48.3 | 0.2066116 | 88.4 | 40.14812 | 0.3703 | 17 |  |  | 1.6 | 146.3 | 1.093643 |  | √ | √ | √ | √ | √ | √ | 合格 | 202812 | 20251204 | 15
21 | 杭星 | 20251204 | 氧气 | 14930 | 043307 | SZ | 10.2 | 22.2 | 5.7 | 57.2 | 41.1 | [13 empty] | 57.1 | 0.1748252 | 98.3 | 41.24944 | 0.363601 | 17 |  |  | 4.6 | 131.5 | 3.498099 |  | √ | √ | √ | √ | √ | √ | 合格 | 202812 | 20251204 | 15
22 | 杭星 | 20251204 | 氧气 | 26620 | 724051 | YA | 19.5 | 22.10 | 5.7 | 50 | 40 | [13 empty] | 49.9 | 0.2 | 90 | 40.14812 | 0.3703 | 17 |  |  | 5.9 | 145.8 | 4.046639 |  | √ | √ | √ | √ | √ | √ | 合格 | 202812 | 20251204 | 15
23 | 杭星 | 20251204 | 氧气 | 23789 | 032083 | 上海 | 02.10 | 22.11 | 5.7 | 54.2 | 39.4 | [13 empty] | 54.1 | 0.1845018 | 93.6 | 39.5474 | 0.3741117 | 17 |  |  | 3.8 | 130.3 | 2.916347 |  | √ | √ | √ | √ | √ | √ | 合格 | 202812 | 20251204 | 15
24 | 杭星 | 20251204 | 氧气 | 25529 | 925420 | JP | 08.7 | 22.11 | 5.7 | 50 | 40 | [13 empty] | 49.9 | 0.2 | 90 | 40.14812 | 0.3703 | 17 |  |  | 1.6 | 148 | 1.081081 |  | √ | √ | √ | √ | √ | √ | 合格 | 202812 | 20251204 | 15
25 | 杭星 | 20251204 | 氧气 | 29307 | 087223 | KC | 22.4 |  | 5 | 45.8 | 40 | [13 empty] | 45.7 | 0.2183406 | 85.8 | 40.14812 | 0.3703 | 17 |  |  | 1.7 | 147.3 | 1.154107 |  | √ | √ | √ | √ | √ | √ | 合格 | 202812 | 20251204 | 15
26 | 杭星 | 20251204 | 氧气 | 14186 | 264023 | KC | 18.3 |  | 5.7 | 49.4 | 40.0 | [13 empty] | 49.3 | 0.2024291 | 89.4 | 40.14812 | 0.3703 | 17 |  |  | 1.4 | 151.4 | 0.9247028 |  | √ | √ | √ | √ | √ | √ | 合格 | 202812 | 20251204 | 15
27 | 杭星 | 20251204 | 氧气 | 28916 | 465066 | YA | 15.10 | 22.11 | 5.7 | 48.1 | 40.9 | [13 empty] | 48 | 0.2079002 | 89 | 41.0492 | 0.3647922 | 17 |  |  | 2.2 | 148.1 | 1.485483 |  | √ | √ | √ | √ | √ | √ | 合格 | 202812 | 20251204 | 15
28 | 杭星 | 20251204 | 氧气 | 21960 | 813034 | 上海 | 02.5 | 22.11 | 5.7 | 52.6 | 39.2 | [13 empty] | 52.5 | 0.1901141 | 91.8 | 39.34716 | 0.3754082 | 17 |  |  | 2.1 | 151.2 | 1.388889 |  | √ | √ | √ | √ | √ | √ | 合格 | 202812 | 20251204 | 15
29 | 杭星 | 20251210 | 氧气 | 10240 | 210155 | 上海 | 06.12 | 22.7 | 5.7 | 50 | 36 | [13 empty] | 49.9 | 0.2 | 86 | 36.156677 | 0.4352139 | 19 |  |  | 0.9 | 117 | 0.7692308 |  | √ | √ | √ | √ | √ | √ | 合格 | 202812 | 20251210 | 15
30 | 杭星 | 20251210 | 氧气 | 13019 | 228100 | 上海 | 04.4 | 22.11 | 5.7 | 53.8 | 40.4 | [13 empty] | 53.7 | 0.1858736 | 94.2 | 40.563585 | 0.4049134 | 19 |  |  | 2 | 137.5 | 1.454545 |  | √ | √ | √ | √ | √ | √ | 合格 | 202812 | 20251210 | 15
31 | 杭星 | 20251210 | 氧气 | 16464 | 057063 | SZ | 04.8 | 22.12 | 5.7 | 60 | 40 | [13 empty] | 59.9 | 0.1666667 | 100 | 40.162957 | 0.4073925 | 19 |  |  | 1.3 | 112.8 | 1.152482 |  | √ | √ | √ | √ | √ | √ | 合格 | 202812 | 20251210 | 15
32 | 杭星 | 20251210 | 氧气 | 22829 | 225398 | 上海 | 04.4 | 22.12 | 5.7 | 54.8 | 40.4 | [13 empty] | 54.7 | 0.1824818 | 95.2 | 40.563585 | 0.4049134 | 19 |  |  | 2.7 | 137.3 | 1.966497 |  | √ | √ | √ | √ | √ | √ | 合格 | 202812 | 20251210 | 15
33 | 杭星 | 20251210 | 氧气 | 27123 | 923392 | 上海 | 02.11 | 20.12 | 5.7 | 54.8 | 40.8 | [13 empty] | 54.7 | 0.1824818 | 95.6 | 40.964213 | 0.4024828 | 19 |  |  | 1.1 | 136.1 | 0.8082292 |  | √ | √ | √ | √ | √ | √ | 合格 | 202812 | 20251210 | 15
34 | 杭星 | 20251210 | 氧气 | 13084 | 537084 | YA | 19.5 | 22.7 | 5 | 45.5 | 40 | [13 empty] | 45.4 | 0.2197802 | 85.5 | 40.162957 | 0.4073925 | 19 |  |  | 0.9 | 154.9 | 0.58102 |  | √ | √ | √ | √ | √ | √ | 合格 | 202812 | 20251210 | 15
35 | 杭星 | 20251210 | 氧气 | 16660 | 395122 | YA | 18.12 | 22.7 | 5.7 | 46.6 | 40.4 | [13 empty] | 46.5 | 0.2145923 | 87 | 40.563585 | 0.4049134 | 19 |  |  | 4 | 151.9 | 2.633311 |  | √ | √ | √ | √ | √ | √ | 合格 | 202812 | 20251210 | 15
36 | 杭星 | 20251210 | 氧气 | 28089 | 821131 | JP | 11.6 | 22.9 | 5.7 | 49.8 | 40 | [13 empty] | 49.7 | 0.2008032 | 89.8 | 40.162957 | 0.4073925 | 19 |  |  | 1.7 | 145.2 | 1.170799 |  | √ | √ | √ | √ | √ | √ | 合格 | 202812 | 20251210 | 15
37 | 杭星 | 20251210 | 氧气 | 26475 | 483445 | JP | 07.5 | 22.12 | 5.7 | 49 | 40 | [13 empty] | 48.9 | 0.2040816 | 89 | 40.162957 | 0.4073925 | 19 |  |  | 2.5 | 151.8 | 1.646904 |  | √ | √ | √ | √ | √ | √ | 合格 | 202812 | 20251210 | 15
38 | 杭星 | 20251210 | 氧气 | 11423 | 140390 | SZ | 09.8 | 22.9 | 5.7 | 54.9 | 39.2 | [13 empty] | 54.8 | 0.1821494 | 94.1 | 39.361701 | 0.4125026 | 19 |  |  | 0.9 | 127 | 0.7086614 |  | √ | √ | √ | √ | √ | √ | 合格 | 202812 | 20251210 | 15
39 | 杭星 | 20251210 | 氧气 | 22838 | 22131 | SZ | 09.9 | 22.8 | 5.7 | 56 | 40.2 | [13 empty] | 55.9 | 0.1785714 | 96.2 | 40.363271 | 0.4061468 | 19 |  |  | 0.7 | 131.4 | 0.5327245 |  | √ | √ | √ | √ | √ | √ | 合格 | 202812 | 20251210 | 15
40 | 杭星 | 20251210 | 氧气 | 17810 | 019240 | YA | 22.12 |  | 5.7 | 48.6 | 40 | [13 empty] | 48.5 | 0.2057613 | 88.6 | 40.162957 | 0.4073925 | 19 |  |  | 3.3 | 146.9 | 2.246426 |  | √ | √ | √ | √ | √ | √ | 合格 | 202812 | 20251210 | 15
41 | 杭星 | 20251210 | 氧气 | 12890 | 519054 | YA | 19.5 | 22.11 | 5 | 45.2 | 40 | [13 empty] | 45.1 | 0.2212389 | 85.2 | 40.162957 | 0.4073925 | 19 |  |  | 0.8 | 167.7 | 0.4770423 |  | √ | √ | √ | √ | √ | √ | 合格 | 202812 | 20251210 | 15
42 | 杭星 | 20251210 | 氧气 | 28749 | 775011 | YA | 21.10 |  | 5 | 42.9 | 40 | [13 empty] | 42.8 | 0.2331002 | 82.9 | 40.162957 | 0.4073925 | 19 |  |  | 5.8 | 174.9 | 3.316181 |  | √ | √ | √ | √ | √ | √ | 合格 | 202812 | 20251210 | 15
43 | 杭星 | 20251210 | 氧气 | 19202 | 088042 | RL | 12.12 | 22.11 | 5.7 | 46.8 | 40.4 | [13 empty] | 46.7 | 0.2136752 | 87.2 | 40.563585 | 0.4049134 | 19 |  |  | 3.7 | 151.5 | 2.442244 |  | √ | √ | √ | √ | √ | √ | 合格 | 202812 | 20251210 | 15
44 | 杭星 | 20251210 | 氧气 | 17573 | 390025 | YA | 19.9 | 22.9 | 5 | 41.9 | 40 | [13 empty] | 41.8 | 0.2386635 | 81.9 | 40.162957 | 0.4073925 | 19 |  |  | 2.9 | 172.4 | 1.682135 |  | √ | √ | √ | √ | √ | √ | 合格 | 202812 | 20251210 | 15
45 | 杭星 | 20251210 | 氧气 | 24922 | 025343 | JZ | 22.1 |  | 5 | 41.6 | 40 | [13 empty] | 41.5 | 0.2403846 | 81.6 | 40.162957 | 0.4073925 | 19 |  |  | 2.6 | 181 | 1.436464 |  | √ | √ | √ | √ | √ | √ | 合格 | 202812 | 20251210 | 15
46 | 杭星 | 20251210 | 氧气 | 19115 | 013204 | YF | 10.4 | 22.7 | 5.7 | 46 | 40.3 | [13 empty] | 45.9 | 0.2173913 | 86.3 | 40.463428 | 0.4055285 | 19 |  |  | 5.8 | 166.1 | 3.491872 |  | √ | √ | √ | √ | √ | √ | 合格 | 202812 | 20251210 | 15
47 | 杭星 | 20251210 | 氧气 | 11792 | 089181 | YA | 19.3 | 22.10 | 5 | 46 | 40 | [13 empty] | 45.9 | 0.2173913 | 86 | 40.162957 | 0.4073925 | 19 |  |  | 1.8 | 151.7 | 1.186552 |  | √ | √ | √ | √ | √ | √ | 合格 | 202812 | 20251210 | 15
48 | 杭星 | 20251210 | 氧气 | 28196 | 619236 | SZ | 99.9 | 22.9 | 5.7 | 57 | 39.2 | [13 empty] | 56.9 | 0.1754386 | 96.2 | 39.361701 | 0.4125026 | 19 |  |  | 1 | 120.7 | 0.8285004 |  | √ | √ | √ | √ | √ | √ | 合格 | 202812 | 20251210 | 15
49 | 杭星 | 20251210 | 氧气 | 25816 | 197208 | SZ | 04.9 | 22.10 | 5.7 | 54.1 | 40.7 | [13 empty] | 54 | 0.1848429 | 94.8 | 40.864056 | 0.403086 | 19 |  |  | 1.9 | 136.3 | 1.393984 |  | √ | √ | √ | √ | √ | √ | 合格 | 202812 | 20251210 | 15
50 | 杭星 | 20251210 | 氧气 | 26158 | 015331 | RL | 11.3 | 22.11 | 5.7 | 46.6 | 40 | [13 empty] | 46.5 | 0.2145923 | 86.6 | 40.162957 | 0.4073925 | 19 |  |  | 2.8 | 156.4 | 1.790281 |  | √ | √ | √ | √ | √ | √ | 合格 | 202812 | 20251210 | 15
51 | 杭星 | 20251210 | 氧气 | 15733 | 318223 | SZ | 00.12 | 22.11 | 5.7 | 56.8 | 41.2 | [13 empty] | 56.7 | 0.1760563 | 98 | 41.364841 | 0.4000995 | 19 |  |  | 1.5 | 130.3 | 1.15119 |  | √ | √ | √ | √ | √ | √ | 合格 | 202812 | 20251210 | 15
52 | 杭星 | 20251210 | 氧气 | 28729 | 503191 | JP | 12.11 | 22.7 | 5.7 | 47.3 | 40 | [13 empty] | 47.2 | 0.2114165 | 87.3 | 40.162957 | 0.4073925 | 19 |  |  | 1.6 | 152 | 1.052632 |  | √ | √ | √ | √ | √ | √ | 合格 | 202812 | 20251210 | 15
53 | 杭星 | 20251210 | 氧气 | 28186 | 530078 | JP | 15.4 | 22.8 | 5.7 | 49 | 40 | [13 empty] | 48.9 | 0.2040816 | 89 | 40.162957 | 0.4073925 | 19 |  |  | 2.3 | 142.8 | 1.610644 |  | √ | √ | √ | √ | √ | √ | 合格 | 202812 | 20251210 | 15
54 | 杭星 | 20251211 | 氧气 | 26865 | 178043 | JP | 04.6 | 22.10 | 5.7 | 49.2 | 40 | [13 empty] | 49.1 | 0.203252 | 89.2 | 40.170977 | 0.4274425 | 20 |  |  | 2.4 | 153 | 1.568627 |  | √ | √ | √ | √ | √ | √ | 合格 | 202812 | 20251211 | 15
55 | 杭星 | 20251211 | 氧气 | 27250 | 140807 | JP | 11.11 | 22.12 | 5.7 | 49.9 | 40 | [13 empty] | 49.8 | 0.2004008 | 89.9 | 40.170977 | 0.4274425 | 20 |  |  | 2 | 141.9 | 1.409443 |  | √ | √ | √ | √ | √ | √ | 合格 | 202812 | 20251211 | 15
56 | 杭星 | 20251211 | 氧气 | 29546 | 307852 | JP | 02.8 | 22.11 | 5.8 | 55.9 | 40.9 | [13 empty] | 55.8 | 0.1788909 | 96.8 | 41.07257 | 0.4219315 | 20 |  |  | 0.7 | 130.3 | 0.5372218 |  | √ | √ | √ | √ | √ | √ | 合格 | 202812 | 20251211 | 15
57 | 杭星 | 20251211 | 氧气 | 27183 | 128128 | JP | 19.7 | 22.11 | 5 | 43.9 | 40 | [13 empty] | 43.8 | 0.2277904 | 83.9 | 40.170977 | 0.4274425 | 20 |  |  | 1.5 | 164.2 | 0.9135201 |  | √ | √ | √ | √ | √ | √ | 合格 | 202812 | 20251211 | 15
58 | 杭星 | 20251211 | 氧气 | 27660 | 550002 | 上海 | 08.6 | 22.10 | 5.7 | 54.2 | 40.6 | [13 empty] | 54.1 | 0.1845018 | 94.8 | 40.772039 | 0.4237414 | 20 |  |  | 1 | 134.9 | 0.7412898 |  | √ | √ | √ | √ | √ | √ | 合格 | 202812 | 20251211 | 15
59 | 杭星 | 20251211 | 氧气 | 27024 | 01815 | RL | 12.3 | 22.11 | 5.7 | 48.2 | 40.4 | [13 empty] | 48.1 | 0.2074689 | 88.6 | 40.571685 | 0.4249629 | 20 |  |  | 2 | 156.5 | 1.277955 |  | √ | √ | √ | √ | √ | √ | 合格 | 202812 | 20251211 | 15
60 | 杭星 | 20251211 | 氧气 | 28572 | 682013 | RL | 09.6 | 22.11 | 5.7 | 54.6 | 40.5 | [13 empty] | 54.5 | 0.1831502 | 95.1 | 40.671862 | 0.4243506 | 20 |  |  | 1.6 | 131.5 | 1.21673 |  | √ | √ | √ | √ | √ | √ | 合格 | 202812 | 20251211 | 15
61 | 杭星 | 20251211 | 氧气 | 24116 | 954411 | JP | 12.8 | 22.11 | 5.7 | 47.9 | 40 | [13 empty] | 47.8 | 0.2087683 | 87.9 | 40.170977 | 0.4274425 | 20 |  |  | 1.3 | 149.3 | 0.8707301 |  | √ | √ | √ | √ | √ | √ | 合格 | 202812 | 20251211 | 15
62 | 杭星 | 20251211 | 氧气 | 28182 | 572007 | 上海 | 04.8 | 22.10 | 5.7 | 55.4 | 40.2 | [13 empty] | 55.3 | 0.1805054 | 95.6 | 40.371331 | 0.4261965 | 20 |  |  | 1.4 | 134.8 | 1.038576 |  | √ | √ | √ | √ | √ | √ | 合格 | 202812 | 20251211 | 15
63 | 杭星 | 20251211 | 氧气 | 16844 | 014420 | 上海 | 03.11 | 22.11 | 5.7 | 57.4 | 40.8 | [13 empty] | 57.3 | 0.174216 | 98.2 | 40.972393 | 0.4225319 | 20 |  |  | 1.6 | 132.8 | 1.204819 |  | √ | √ | √ | √ | √ | √ | 合格 | 202812 | 20251211 | 15
64 | 杭星 | 20251211 | 氧气 | 27306 | 063802 | SZ | 08.7 | 21.7 | 5.7 | 56.7 | 41 | [13 empty] | 56.6 | 0.1763668 | 97.7 | 41.172747 | 0.4213341 | 20 |  |  | 3 | 134.8 | 2.225519 |  | √ | √ | √ | √ | √ | √ | 合格 | 202812 | 20251211 | 15
65 | 杭星 | 20251211 | 氧气 | 28733 | 434103 | JP | 12.4 | 21.4 | 5.7 | 47.5 | 40 | [13 empty] | 47.4 | 0.2105263 | 87.5 | 40.170977 | 0.4274425 | 20 |  |  | 1.9 | 148.6 | 1.2786 |  | √ | √ | √ | √ | √ | √ | 合格 | 202812 | 20251211 | 15
66 | 杭星 | 20251211 | 氧气 | 27340 | 075012 | JZ | 22.4 |  | 5 | 42.8 | 40 | [13 empty] | 42.7 | 0.2336449 | 82.8 | 40.170977 | 0.4274425 | 20 |  |  | 2.8 | 175.1 | 1.599086 |  | √ | √ | √ | √ | √ | √ | 合格 | 202812 | 20251211 | 15
67 | 杭星 | 20251211 | 氧气 | 21636 | 657174 | 上海 | 03.10 | 22.10 | 5.7 | 57 | 40.6 | [13 empty] | 56.9 | 0.1754386 | 97.6 | 40.772039 | 0.4237414 | 20 |  |  | 1.6 | 131.9 | 1.21304 |  | √ | √ | √ | √ | √ | √ | 合格 | 202812 | 20251211 | 15
68 | 杭星 | 20251211 | 氧气 | 22660 | 502229 | JP | 11.4 | 22.10 | 5.7 | 49.5 | 40.7 | [13 empty] | 49.4 | 0.2020202 | 90.2 | 40.872216 | 0.4231351 | 20 |  |  | 0.9 | 130 | 0.6923077 |  | √ | √ | √ | √ | √ | √ | 合格 | 202812 | 20251211 | 15
69 | 杭星 | 20251211 | 氧气 | 28067 | 996344 | JP | 09.11 | 22.12 | 5.7 | 55.7 | 40.4 | [13 empty] | 55.6 | 0.1795332 | 96.1 | 40.571685 | 0.4249629 | 20 |  |  | 0.9 | 142.8 | 0.6302521 |  | √ | √ | √ | √ | √ | √ | 合格 | 202812 | 20251211 | 15
70 | 杭星 | 20251211 | 氧气 | 19460 | 363113 | YA | 19.10 | 22.12 | 5.7 | 49 | 40 | [13 empty] | 48.9 | 0.2040816 | 89 | 40.170977 | 0.4274425 | 20 |  |  | 5 | 158.9 | 3.146633 |  | √ | √ | √ | √ | √ | √ | 合格 | 202812 | 20251211 | 15
71 | 杭星 | 20251211 | 氧气 | 17272 | 065300 | YF | 16.4 | 22.12 | 5.7 | 47.4 | 40.2 | [13 empty] | 47.3 | 0.2109705 | 87.6 | 40.371331 | 0.4261965 | 20 |  |  | 1.5 | 135.3 | 1.108647 |  | √ | √ | √ | √ | √ | √ | 合格 | 202812 | 20251211 | 15
72 | 杭星 | 20251211 | 氧气 | 17097 | 574184 | RL | 10.12 | 22.12 | 5.7 | 53.7 | 41 | [13 empty] | 53.6 | 0.1862197 | 94.7 | 41.172747 | 0.4213341 | 20 |  |  | 1.5 | 140.5 | 1.067616 |  | √ | √ | √ | √ | √ | √ | 合格 | 202812 | 20251211 | 15
73 | 杭星 | 20251211 | 氧气 | 28104 | 117248 | SZ | 05.6 | 22.10 | 5.7 | 53.8 | 40.8 | [13 empty] | 53.7 | 0.1858736 | 94.6 | 40.972393 | 0.4225319 | 20 |  |  | 1.6 | 149.3 | 1.071668 |  | √ | √ | √ | √ | √ | √ | 合格 | 202812 | 20251211 | 15
74 | 杭星 | 20251211 | 氧气 | 19783 | 583423 | JP | 12.5 | 21.2 | 5.7 | 48.2 | 40 | [13 empty] | 48.1 | 0.2074689 | 88.2 | 40.170977 | 0.4274425 | 20 |  |  | 2 | 137.9 | 1.450326 |  | √ | √ | √ | √ | √ | √ | 合格 | 202812 | 20251211 | 15
75 | 杭星 | 20251211 | 氧气 | 127071 | 810187 | YA | 18.6 | 22.11 | 5.7 | 48.8 | 40.6 | [13 empty] | 48.7 | 0.204918 | 89.4 | 40.772039 | 0.4237414 | 20 |  |  | 1.8 | 147 | 1.22449 |  | √ | √ | √ | √ | √ | √ | 合格 | 202812 | 20251211 | 15
76 | 杭星 | 20251211 | 氧气 | 26526 | 532028 | YA | 16.2 | 22.5 | 5.7 | 47.5 | 40.3 | [13 empty] | 47.4 | 0.2105263 | 87.8 | 40.471508 | 0.4255782 | 20 |  |  | 2.1 | 148.1 | 1.417961 |  | √ | √ | √ | √ | √ | √ | 合格 | 202812 | 20251211 | 15
77 | 杭星 | 20251211 | 氧气 | 18195 | 193118 | RL | 08.8 | 22.11 | 5.7 | 53.3 | 40.3 | [13 empty] | 53.2 | 0.1876173 | 93.6 | 40.471508 | 0.4255782 | 20 |  |  | 2 | 136.3 | 1.467351 |  | √ | √ | √ | √ | √ | √ | 合格 | 202812 | 20251211 | 15
78 | 杭星 | 20251211 | 氧气 | 28682 | 333000 | SZ | 01.8 | 21.12 | 5.7 | 52 | 40 | [13 empty] | 51.9 | 0.1923077 | 92 | 40.170977 | 0.4274425 | 20 |  |  | 3 | 143.5 | 2.090592 |  | √ | √ | √ | √ | √ | √ | 合格 | 202812 | 20251211 | 15
79 | 杭星 | 20251214 | 氧气 | 26921 | 051178 | RL | 05.4 | 22.10 | 5.7 | 57 | 41 | [13 empty] | 56.9 | 0.1754386 | 98 | 41.172747 | 0.4213341 | 20 |  |  | 2.4 | 129.6 | 1.851852 |  | √ | √ | √ | √ | √ | √ | 合格 | 202812 | 20251214 | 15
80 | 杭星 | 20251214 | 氧气 | 9023 | 172140 | 上海 | 04.11 | 21.5 | 5.7 | 54 | 39.2 | [13 empty] | 53.9 | 0.1851852 | 93.2 | 39.369561 | 0.4325536 | 20 |  |  | 0.6 | 122.8 | 0.4885993 |  | √ | √ | √ | √ | √ | √ | 合格 | 202812 | 20251214 | 15
81 | 杭星 | 20251214 | 氧气 | 29110 | 010034 | SZ | 10.1 | 20.4 | 5.7 | 54 | 40.9 | [13 empty] | 53.9 | 0.1851852 | 94.9 | 41.07257 | 0.4219315 | 20 |  |  | 1.3 | 133.8 | 0.9715994 |  | √ | √ | √ | √ | √ | √ | 合格 | 202812 | 20251214 | 15
82 | 杭星 | 20251214 | 氧气 | 28487 | 436080 | RL | 06.7 | 20.10 | 5.7 | 56.2 | 40.8 | [13 empty] | 56.1 | 0.1779359 | 97 | 40.972393 | 0.4225319 | 20 |  |  | 3.2 | 129.1 | 2.478699 |  | √ | √ | √ | √ | √ | √ | 合格 | 202812 | 20251214 | 15
83 | 杭星 | 20251214 | 氧气 | 24160 | 363019 | YA | 19.10 | 22.10 | 5.7 | 48.2 | 40 | [13 empty] | 48.1 | 0.2074689 | 88.2 | 40.170977 | 0.4274425 | 20 |  |  | 1.3 | 143.4 | 0.9065551 |  | √ | √ | √ | √ | √ | √ | 合格 | 202812 | 20251214 | 15
84 | 杭星 | 20251214 | 氧气 | 27976 | 108245 | YF | 15.3 | 22.12 | 5.7 | 47.4 | 40.2 | [13 empty] | 47.3 | 0.2109705 | 87.6 | 40.371331 | 0.4261965 | 20 |  |  | 1.9 | 141.8 | 1.339915 |  | √ | √ | √ | √ | √ | √ | 合格 | 202812 | 20251214 | 15
85 | 杭星 | 20251214 | 氧气 | 20636 | 597074 | RL | 09.5 | 22.6 | 5.7 | 54.1 | 40.8 | [13 empty] | 54 | 0.1848429 | 94.9 | 40.972393 | 0.4225319 | 20 |  |  | 1 | 128.3 | 0.7794232 |  | √ | √ | √ | √ | √ | √ | 合格 | 202812 | 20251214 | 15
86 | 杭星 | 20251214 | 氧气 | 25551 | 082223 | RL | 11.9 | 22.12 | 5.7 | 45 | 40.6 | [13 empty] | 44.9 | 0.2222222 | 85.6 | 40.772039 | 0.4237414 | 20 |  |  | 2.3 | 157.5 | 1.460317 |  | √ | √ | √ | √ | √ | √ | 合格 | 202812 | 20251214 | 15
87 | 杭星 | 20251214 | 氧气 | 23614 | 177391 | 上海 | 11.3 | 22.11 | 5.7 | 53.2 | 40.2 | [13 empty] | 53.1 | 0.1879699 | 93.4 | 40.371331 | 0.4261965 | 20 |  |  | 2.7 | 134.1 | 2.013423 |  | √ | √ | √ | √ | √ | √ | 合格 | 202812 | 20251214 | 15
88 | 杭星 | 20251214 | 氧气 | 28471 | 623423 | JP | 11.4 | 22.7 | 5.7 | 49.9 | 40 | [13 empty] | 49.8 | 0.2004008 | 89.9 | 40.170977 | 0.4274425 | 20 |  |  | 1.7 | 142 | 1.197183 |  | √ | √ | √ | √ | √ | √ | 合格 | 202812 | 20251214 | 15
89 | 杭星 | 20251214 | 氧气 | 04437 | 305413 | SZ | 99.10 | 22.4 | 5.7 | 57.4 | 41.4 | [13 empty] | 57.3 | 0.174216 | 98.8 | 41.573455 | 0.4189734 | 20 |  |  | 2 | 128.8 | 1.552795 |  | √ | √ | √ | √ | √ | √ | 合格 | 202812 | 20251214 | 15
90 | 杭星 | 20251214 | 氧气 | 13300 | 811204 | YA | 15.11 | 22.7 | 5.7 | 47.1 | 40 | [13 empty] | 47 | 0.2123142 | 87.1 | 40.170977 | 0.4274425 | 20 |  |  | 2.7 | 143.6 | 1.880223 |  | √ | √ | √ | √ | √ | √ | 合格 | 202812 | 20251214 | 15
91 | 杭星 | 20251214 | 氧气 | 28262 | 331589 | JP | 02.9 | 22.11 | 5.7 | 54.9 | 40.7 | [13 empty] | 54.8 | 0.1821494 | 95.6 | 40.872216 | 0.4231351 | 20 |  |  | 2.6 | 132.9 | 1.956358 |  | √ | √ | √ | √ | √ | √ | 合格 | 202812 | 20251214 | 15
92 | 杭星 | 20251214 | 氧气 | 12610 | 113459 | SZ | 02.2 | 22.9 | 5.7 | 53.6 | 40.6 | [13 empty] | 53.5 | 0.1865672 | 94.2 | 40.772039 | 0.4237414 | 20 |  |  | 2.7 | 132.7 | 2.034665 |  | √ | √ | √ | √ | √ | √ | 合格 | 202812 | 20251214 | 15
93 | 杭星 | 20251214 | 氧气 | 20586 | 099453 | KC | 22.5 |  | 5 | 45.8 | 40 | [13 empty] | 45.7 | 0.2183406 | 85.8 | 40.170977 | 0.4274425 | 20 |  |  | 2.9 | 154.7 | 1.874596 |  | √ | √ | √ | √ | √ | √ | 合格 | 202812 | 20251214 | 15
94 | 杭星 | 20251214 | 氧气 | 17068 | 702208 | JP | 16.6 | 22.11 | 5.7 | 47.8 | 40.4 | [13 empty] | 47.7 | 0.209205 | 88.2 | 40.571685 | 0.4249629 | 20 |  |  | 2.2 | 146.7 | 1.499659 |  | √ | √ | √ | √ | √ | √ | 合格 | 202812 | 20251214 | 15
95 | 杭星 | 20251214 | 氧气 | 16163 | 216105 | 上海 | 05.8 | 22.6 | 5.7 | 56.2 | 38.4 | [13 empty] | 56.1 | 0.1779359 | 94.6 | 38.568145 | 0.4378776 | 20 |  |  | 2.5 | 124.1 | 2.014504 |  | √ | √ | √ | √ | √ | √ | 合格 | 202812 | 20251214 | 15
96 | 杭星 | 20251214 | 氧气 | 13589 | 264395 | SZ | 07.11 | 22.9 | 5.7 | 54.9 | 40.9 | [13 empty] | 54.8 | 0.1821494 | 95.8 | 41.07257 | 0.4219315 | 20 |  |  | 0.5 | 133.9 | 0.373413 |  | √ | √ | √ | √ | √ | √ | 合格 | 202812 | 20251214 | 15
97 | 杭星 | 20251218 | 氧气 | 28390 | 715288 | JP | 18.3 | 22.9 | 5.7 | 47.6 | 40.2 | [13 empty] | 47.5 | 0.210084 | 87.8 | 40.34836 | 0.3690547 | 17 |  |  | 0.4 | 139.3 | 0.28715 |  | √ | √ | √ | √ | √ | √ | 合格 | 202812 | 20251218 | 15
98 | 杭星 | 20251218 | 氧气 | 28397 | 706337 | JP | 10.5 | 22.11 | 5.7 | 49.2 | 40 | [13 empty] | 49.1 | 0.203252 | 89.2 | 40.14812 | 0.3703 | 17 |  |  | 1.4 | 146.5 | 0.9556314 |  | √ | √ | √ | √ | √ | √ | 合格 | 202812 | 20251218 | 15
99 | 杭星 | 20251218 | 氧气 | 28842 | 004008 | JP | 08.8 | 18.10 | 5.7 | 47.8 | 38 | [13 empty] | 47.7 | 0.209205 | 85.8 | 38.14572 | 0.3834737 | 17 |  |  | 1 | 132.4 | 0.755287 |  | √ | √ | √ | √ | √ | √ | 合格 | 202812 | 20251218 | 15
100 | 杭星 | 20251218 | 氧气 | 28865 | 816245 | JP | 14.6 | 22.10 | 5.7 | 47.3 | 40 | [13 empty] | 47.2 | 0.2114165 | 87.3 | 40.14812 | 0.3703 | 17 |  |  | 1.3 | 142.7 | 0.9110021 |  | √ | √ | √ | √ | √ | √ | 合格 | 202812 | 20251218 | 15
101 | 杭星 | 20251218 | 氧气 | 23407 | 748121 | RL | 11.11 | 20.11 | 5.7 | 54.6 | 40.9 | [13 empty] | 54.5 | 0.1831502 | 95.5 | 41.0492 | 0.3647922 | 17 |  |  | 1.1 | 129.8 | 0.8474576 |  | √ | √ | √ | √ | √ | √ | 合格 | 202812 | 20251218 | 15
102 | 杭星 | 20251218 | 氧气 | 28869 | 804298 | YA | 15.7 | 20.4 | 5.7 | 48 | 40.4 | [13 empty] | 47.9 | 0.2083333 | 88.4 | 40.5486 | 0.3678218 | 17 |  |  | 1.1 | 142.7 | 0.7708479 |  | √ | √ | √ | √ | √ | √ | 合格 | 202812 | 20251218 | 15
103 | 杭星 | 20251218 | 氧气 | 20616 | 363268 | YA | 19.10 | 22.10 | 5.7 | 48 | 40 | [13 empty] | 47.9 | 0.2083333 | 88 | 40.14812 | 0.3703 | 17 |  |  | 1.4 | 141.1 | 0.9922041 |  | √ | √ | √ | √ | √ | √ | 合格 | 202812 | 20251218 | 15
104 | 杭星 | 20251218 | 氧气 | 12803 | 161232 | SZ | 04.8 | 22.4 | 5.7 | 54.9 | 41.1 | [13 empty] | 54.8 | 0.1821494 | 96 | 41.24944 | 0.363601 | 17 |  |  | 1.9 | 142.7 | 1.331465 |  | √ | √ | √ | √ | √ | √ | 合格 | 202812 | 20251218 | 15
105 | 杭星 | 20251218 | 氧气 | 12121 | 098438 | SZ | 09.6 | 22.8 | 5.7 | 55.3 | 41.2 | [13 empty] | 55.2 | 0.1808318 | 96.5 | 41.34956 | 0.3630097 | 17 |  |  | 0.5 | 130.1 | 0.3843198 |  | √ | √ | √ | √ | √ | √ | 合格 | 202812 | 20251218 | 15
106 | 杭星 | 20251218 | 氧气 | 11479 | 663039 | YA | 14.11 | 22.12 | 5.7 | 48.7 | 40 | [13 empty] | 48.6 | 0.2053388 | 88.7 | 40.14812 | 0.3703 | 17 |  |  | 2.4 | 143.5 | 1.672474 |  | √ | √ | √ | √ | √ | √ | 合格 | 202812 | 20251218 | 15
107 | 杭星 | 20251218 | 氧气 | 21614 | 581013 | YA | 22.12 |  | 5 | 42.5 | 40 | [13 empty] | 42.4 | 0.2352941 | 82.5 | 40.14812 | 0.3703 | 17 |  |  | 1.3 | 161.4 | 0.8054523 |  | √ | √ | √ | √ | √ | √ | 合格 | 202812 | 20251218 | 15
108 | 杭星 | 20251218 | 氧气 | 13693 | 503294 | JP | 12.11 | 22.9 | 5.7 | 47.5 | 40 | [13 empty] | 47.4 | 0.2105263 | 87.5 | 40.14812 | 0.3703 | 17 |  |  | 0.9 | 145.1 | 0.6202619 |  | √ | √ | √ | √ | √ | √ | 合格 | 202812 | 20251218 | 15
109 | 杭星 | 20251218 | 氧气 | 28481 | 935275 | 上海 | 07.10 | 21.6 | 5.7 | 53.6 | 40.4 | [13 empty] | 53.5 | 0.1865672 | 94 | 40.5486 | 0.3678218 | 17 |  |  | 1 | 127.3 | 0.785546 |  | √ | √ | √ | √ | √ | √ | 合格 | 202812 | 20251218 | 15
110 | 杭星 | 20251218 | 氧气 | 28944 | 137019 | JP | 02.2 | 22.8 | 5.7 | 49.9 | 40.2 | [13 empty] | 49.8 | 0.2004008 | 90.1 | 40.34836 | 0.3690547 | 17 |  |  | 0.6 | 147 | 0.4081633 |  | √ | √ | √ | √ | √ | √ | 合格 | 202812 | 20251218 | 15
111 | 杭星 | 20251218 | 氧气 | 28844 | 503188 | JP | 12.11 | 22.11 | 5.7 | 48 | 40 | [13 empty] | 47.9 | 0.2083333 | 88 | 40.14812 | 0.3703 | 17 |  |  | 2.1 | 145.6 | 1.442308 |  | √ | √ | √ | √ | √ | √ | 合格 | 202812 | 20251218 | 15
112 | 杭星 | 20251218 | 氧气 | 28955 | 205350 | YF | 16.11 | 22.11 | 5.7 | 49.4 | 40.2 | [13 empty] | 49.3 | 0.2024291 | 89.6 | 40.34836 | 0.3690547 | 17 |  |  | 1.4 | 153.6 | 0.9114583 |  | √ | √ | √ | √ | √ | √ | 合格 | 202812 | 20251218 | 15
113 | 杭星 | 20251218 | 氧气 | 28737 | 144199 | YA | 19.3 | 22.10 | 5 | 45.7 | 40 | [13 empty] | 45.6 | 0.2188184 | 85.7 | 40.14812 | 0.3703 | 17 |  |  | 3 | 155.3 | 1.931745 |  | √ | √ | √ | √ | √ | √ | 合格 | 202812 | 20251218 | 15
114 | 杭星 | 20251218 | 氧气 | 26868 | 121243 | SZ | 98.5 | 22.11 | 5.7 | 56.6 | 42 | [13 empty] | 56.5 | 0.1766784 | 98.6 | 42.15052 | 0.358381 | 17 |  |  | 1.9 | 136.9 | 1.387874 |  | √ | √ | √ | √ | √ | √ | 合格 | 202805 | 20251218 | 15
115 | 杭星 | 20251218 | 氧气 | 16231 | 568447 | RL | 09.4 | 22.10 | 5.7 | 52.7 | 40.6 | [13 empty] | 52.6 | 0.1897533 | 93.3 | 40.74884 | 0.366601 | 17 |  |  | 2.3 | 133.5 | 1.722846 |  | √ | √ | √ | √ | √ | √ | 合格 | 202812 | 20251218 | 15
116 | 杭星 | 20251218 | 氧气 | 18894 | 144182 | YA | 19.3 | 22.5 | 5 | 45.8 | 40 | [13 empty] | 45.7 | 0.2183406 | 85.8 | 40.14812 | 0.3703 | 17 |  |  | 2.4 | 154.4 | 1.554404 |  | √ | √ | √ | √ | √ | √ | 合格 | 202812 | 20251218 | 15
117 | 杭星 | 20251218 | 氧气 | 26824 | 012181 | RL | 12.2 | 22.10 | 5.7 | 48 | 40 | [13 empty] | 47.9 | 0.2083333 | 88 | 40.14812 | 0.3703 | 17 |  |  | 0.7 | 148.2 | 0.4723347 |  | √ | √ | √ | √ | √ | √ | 合格 | 202812 | 20251218 | 15
118 | 杭星 | 20251218 | 氧气 | 29099 | 729350 | JP | 09.11 | 21.8 | 5.7 | 50 | 40 | [13 empty] | 49.9 | 0.2 | 90 | 40.14812 | 0.3703 | 17 |  |  | 1.1 | 144.9 | 0.7591442 |  | √ | √ | √ | √ | √ | √ | 合格 | 202812 | 20251218 | 15
119 | 杭星 | 20251218 | 氧气 | 28850 | 141458 | YF | 16.8 | 22.12 | 5.7 | 48 | 40.2 | [13 empty] | 47.9 | 0.2083333 | 88.2 | 40.34836 | 0.3690547 | 17 |  |  | 3.1 | 147.2 | 2.105978 |  | √ | √ | √ | √ | √ | √ | 合格 | 202812 | 20251218 | 15
120 | 杭星 | 20251218 | 氧气 | 28475 | 716416 | YA | 19.10 | 22.9 | 5 | 46 | 40 | [13 empty] | 45.9 | 0.2173913 | 86 | 40.14812 | 0.3703 | 17 |  |  | 2.4 | 154.5 | 1.553398 |  | √ | √ | √ | √ | √ | √ | 合格 | 202812 | 20251218 | 15
121 | 杭星 | 20251218 | 氧气 | 24159 | 730466 | YA | 15.4 | 22.11 | 5.7 | 47.9 | 40.3 | [13 empty] | 47.8 | 0.2087683 | 88.2 | 40.44848 | 0.3684367 | 17 |  |  | 3.4 | 146.3 | 2.323992 |  | √ | √ | √ | √ | √ | √ | 合格 | 202812 | 20251218 | 15
122 | 杭星 | 20251221 | 氧气 | 13763 | 702330 | JP | 16.6 | 22.9 | 5.7 | 47.9 | 40.3 | [13 empty] | 47.8 | 0.2087683 | 88.2 | 40.44848 | 0.3684367 | 17 |  |  | 0.6 | 144.2 | 0.4160888 |  | √ | √ | √ | √ | √ | √ | 合格 | 202812 | 20251221 | 15
123 | 杭星 | 20251221 | 氧气 | 25854 | 122440 | SZ | 07.6 | 22.10 | 5.7 | 56.5 | 40.6 | [13 empty] | 56.4 | 0.1769912 | 97.1 | 40.74884 | 0.366601 | 17 |  |  | 2.6 | 130.4 | 1.993865 |  | √ | √ | √ | √ | √ | √ | 合格 | 202812 | 20251221 | 15
124 | 杭星 | 20251221 | 氧气 | 11630 | 089099 | YA | 19.3 | 22.8 | 5 | 45.9 | 40 | [13 empty] | 45.8 | 0.2178649 | 85.9 | 40.14812 | 0.3703 | 17 |  |  | 1.2 | 152.4 | 0.7874016 |  | √ | √ | √ | √ | √ | √ | 合格 | 202812 | 20251221 | 15
125 | 杭星 | 20251221 | 氧气 | 16300 | 197732 | 上海 | 08.9 | 22.8 | 5.7 | 51.3 | 40 | [13 empty] | 51.2 | 0.1949318 | 91.3 | 40.14812 | 0.3703 | 17 |  |  | 1.2 | 121.1 | 0.9909166 |  | √ | √ | √ | √ | √ | √ | 合格 | 202812 | 20251221 | 15
126 | 杭星 | 20251221 | 氧气 | 29076 | 830045 | 上海 | 05.11 | 22.12 | 5.7 | 54.8 | 40.4 | [13 empty] | 54.7 | 0.1824818 | 95.2 | 40.5486 | 0.3678218 | 17 |  |  | 1.5 | 135.6 | 1.106195 |  | √ | √ | √ | √ | √ | √ | 合格 | 202812 | 20251221 | 15
127 | 杭星 | 20251221 | 氧气 | 11110 | 614043 | JP | 16.3 | 22.8 | 5.7 | 48.9 | 40.3 | [13 empty] | 48.8 | 0.204499 | 89.2 | 40.44848 | 0.3684367 | 17 |  |  | 4.1 | 162.1 | 2.529303 |  | √ | √ | √ | √ | √ | √ | 合格 | 202812 | 20251221 | 15
128 | 杭星 | 20251221 | 氧气 | 13074 | 318055 | 上海 | 10.5 | 22.10 | 5.7 | 54.6 | 40.3 | [13 empty] | 54.5 | 0.1831502 | 94.8 | 40.34836 | 0.12 | 17 |  |  | 1.8 | 129.3 | 1.392111 |  | √ | √ | √ | √ | √ | √ | 合格 | 202812 | 20251221 | 15
129 | 杭星 | 20251221 | 氧气 | 14125 | 553263 | YA | 16.2 | 22.9 | 5.7 | 47.4 | 40.4 | [13 empty] | 47.3 | 0.2109705 | 87.8 | 40.5486 | 0.3678218 | 17 |  |  | 2 | 147.8 | 1.35318 |  | √ | √ | √ | √ | √ | √ | 合格 | 202812 | 20251221 | 15
130 | 杭星 | 20251221 | 氧气 | 12039 | 073293 | RL | 10.4 | 22.11 | 5.7 | 52.4 | 40.9 | [13 empty] | 52.3 | 0.1908397 | 93.3 | 41.0492 | 0.3647922 | 17 |  |  | 0.7 | 137.1 | 0.5105762 |  | √ | √ | √ | √ | √ | √ | 合格 | 202812 | 20251221 | 15
131 | 杭星 | 20251221 | 氧气 | 16731 | 442243 | JP | 07.5 | 22.10 | 5.7 | 49.9 | 40 | [13 empty] | 49.8 | 0.2004008 | 89.9 | 40.14812 | 0.3703 | 17 |  |  | 2.1 | 148.3 | 1.416049 |  | √ | √ | √ | √ | √ | √ | 合格 | 202812 | 20251221 | 15
132 | 杭星 | 20251221 | 氧气 | 10204 | 212488 | YA | 15.5 | 22.6 | 5.7 | 48.9 | 40.1 | [13 empty] | 48.8 | 0.204499 | 89 | 40.24824 | 0.3696758 | 17 |  |  | 1.5 | 142.2 | 1.054852 |  | √ | √ | √ | √ | √ | √ | 合格 | 202812 | 20251221 | 15
133 | 杭星 | 20251221 | 氧气 | 24429 | 652680 | SZ | 09.4 | 22.11 | 5.7 | 55.2 | 40.4 | [13 empty] | 55.1 | 0.1811594 | 95.6 | 40.5486 | 0.3678218 | 17 |  |  | 1.7 | 134.2 | 1.266766 |  | √ | √ | √ | √ | √ | √ | 合格 | 202812 | 20251221 | 15
134 | 杭星 | 20251221 | 氧气 | 17069 | 922059 | YA | 18.11 | 22.7 | 5.7 | 46.4 | 40.5 | [13 empty] | 46.3 | 0.2155172 | 86.9 | 40.64872 | 0.3672099 | 17 |  |  | 1.1 | 151.5 | 0.7260726 |  | √ | √ | √ | √ | √ | √ | 合格 | 202812 | 20251221 | 15
135 | 杭星 | 20251221 | 氧气 | 14306 | 103113 | YA | 16.4 | 22.7 | 5.7 | 47.5 | 40.4 | [13 empty] | 47.4 | 0.2105263 | 87.9 | 40.5486 | 0.3678218 | 17 |  |  | 2.9 | 149.7 | 1.937208 |  | √ | √ | √ | √ | √ | √ | 合格 | 202812 | 20251221 | 15
136 | 杭星 | 20251221 | 氧气 | 10343 | 126315 | SZ | 03.6 | 22.9 | 5.7 | 52 | 41 | [13 empty] | 51.9 | 0.1923077 | 93 | 41.14932 | 0.3641951 | 17 |  |  | 1.5 | 142.2 | 1.054852 |  | √ | √ | √ | √ | √ | √ | 合格 | 202812 | 20251221 | 15
137 | 杭星 | 20251221 | 氧气 | 26871 | 014045 | JP | 12.8 | 22.10 | 5.7 | 47.7 | 40 | [13 empty] | 47.6 | 0.2096436 | 87.7 | 40.14812 | 0.3703 | 17 |  |  | 2.3 | 152.6 | 1.507208 |  | √ | √ | √ | √ | √ | √ | 合格 | 202812 | 20251221 | 15
138 | 杭星 | 20251221 | 氧气 | 26742 | 644312 | JP | 08.5 | 21.10 | 5.7 | 49.6 | 40 | [13 empty] | 49.5 | 0.2016129 | 89.6 | 40.14812 | 0.3703 | 17 |  |  | 1 | 150.7 | 0.66357 |  | √ | √ | √ | √ | √ | √ | 合格 | 202812 | 20251221 | 15
139 | 杭星 | 20251221 | 氧气 | 29121 | 126140 | RL | 05.3 | 22.12 | 5.7 | 52.5 | 40.3 | [13 empty] | 52.4 | 0.1904762 | 92.8 | 40.44848 | 0.3684367 | 17 |  |  | 0.8 | 148.1 | 0.5401756 |  | √ | √ | √ | √ | √ | √ | 合格 | 202812 | 20251221 | 15
140 | 杭星 | 20251221 | 氧气 | 28687 | 247133 | JP | 09.8 | 21.8 | 5.7 | 49.2 | 40 | [13 empty] | 49.1 | 0.203252 | 89.2 | 40.14812 | 0.3703 | 17 |  |  | 2.1 | 151.6 | 1.385224 |  | √ | √ | √ | √ | √ | √ | 合格 | 202812 | 20251221 | 15
141 | 杭星 | 20251221 | 氧气 | 26538 | 640102 | YA | 15.10 | 22.10 | 5.7 | 47.4 | 40.2 | [13 empty] | 47.3 | 0.2109705 | 87.6 | 40.34836 | 0.3690547 | 17 |  |  | 1.3 | 149.8 | 0.8678238 |  | √ | √ | √ | √ | √ | √ | 合格 | 202812 | 20251221 | 15
142 | 杭星 | 20251221 | 氧气 | 20480 | 308812 | JP | 02.8 | 22.12 | 5.8` | 53.4 | 40.9 | [13 empty] | 53.3 | 0.1872659 | 94.3 | 41.0492 | 0.3647922 | 17 |  |  | 1.7 | 143.5 | 1.184669 |  | √ | √ | √ | √ | √ | √ | 合格 | 202812 | 20251221 | 15
143 | 杭星 | 20251221 | 氧气 | 18221 | 178082 | YF | 11.9 | 22.11 | 5.7 | 47.6 | 40.7 | [13 empty] | 47.5 | 0.210084 | 88.3 | 40.84896 | 0.3659951 | 17 |  |  | 2.6 | 175.5 | 1.481481 |  | √ | √ | √ | √ | √ | √ | 合格 | 202812 | 20251221 | 15
144 | 杭星 | 20251221 | 氧气 | 14772 | 354020 | YA | 19.10 | 22.12 | 5.7 | 47.1 | 40 | [13 empty] | 47 | 0.2123142 | 87.1 | 40.14812 | 0.3703 | 17 |  |  | 1.7 | 148 | 1.148649 |  | √ | √ | √ | √ | √ | √ | 合格 | 202812 | 20251221 | 15
145 | 杭星 | 20251221 | 氧气 | 12061 | 02320 | SZ | 96.7 | 22.3 | 5.7 | 55.6 | 40 | [13 empty] | 55.5 | 0.1798561 | 95.6 | 40.14812 | 0.3703 | 17 |  |  | 0.7 | 130.1 | 0.5380477 |  | √ | √ | √ | √ | √ | √ | 合格 | 202607 | 20251221 | 15
146 | 杭星 | 20251221 | 氧气 | 17221 | 768428 | JP | 06.8 | 22.12 | 5.7 | 50.6 | 40 | [13 empty] | 50.5 | 0.1976285 | 90.6 | 40.14812 | 0.3703 | 17 |  |  | 0.2 | 142.8 | 0.140056 |  | √ | √ | √ | √ | √ | √ | 合格 | 202812 | 20251221 | 15
147 | 杭星 | 20251222 | 氧气 | 11321 | 814013 | 上海 | 04.11 | 22.11 | 5.7 | 56 | 40.2 | [13 empty] | 55.9 | 0.1785714 | 96.4 | 40.535235 | 0.8339179 | 15 |  |  | 1.6 | 139.1 | 1.150252 |  | √ | √ | √ | √ | √ | √ | 合格 | 202812 | 20251222 | 15
148 | 杭星 | 20251222 | 氧气 | 19745 | 1406325 | SZ | 04.2 | 22.12 | 5.7 | 57.4 | 40.4 | [13 empty] | 57.3 | 0.174216 | 97.8 | 40.535235 | 0.3347401 | 15 |  |  | 3.2 | 128.5 | 2.490272 |  | √ | √ | √ | √ | √ | √ | 合格 | 202812 | 20251222 | 15
149 | 杭星 | 20251222 | 氧气 | 29008 | 443350 | 上海 | 03.8 | 20.10 | 5.7 | 55.2 | 40.4 | [13 empty] | 55.1 | 0.1811594 | 95.6 | 40.535235 | 0.3347401 | 15 |  |  | 2.8 | 139.3 | 2.01005 |  | √ | √ | √ | √ | √ | √ | 合格 | 202812 | 20251222 | 15
150 | 杭星 | 20251222 | 氧气 | 17910 | 185065 | YA | 16.5 | 19.5 | 5.7 | 51.1 | 40 | [13 empty] | 51 | 0.1956947 | 91.1 | 40.134887 | 0.3372175 | 15 |  |  | 2.1 | 141.6 | 1.483051 |  | √ | √ | √ | √ | √ | √ | 合格 | 202812 | 20251222 | 15
151 | 杭星 | 20251222 | 氧气 | 05096 | 318422 | 上海 | 10.5 | 20.5 | 5.7 | 54.4 | 40.2 | [13 empty] | 54.3 | 0.1838235 | 94.6 | 40.335061 | 0.3359726 | 15 |  |  | 1.7 | 141.4 | 1.202263 |  | √ | √ | √ | √ | √ | √ | 合格 | 202812 | 20251222 | 15
152 | 杭星 | 20251222 | 氧气 | 11677 | 122369 | SZ | 03.6 | 22.10 | 5.7 | 54.4 | 40.7 | [13 empty] | 54.3 | 0.1838235 | 95.1 | 40.835496 | 0.332914 | 15 |  |  | 2.5 | 141.6 | 1.765537 |  | √ | √ | √ | √ | √ | √ | 合格 | 202812 | 20251222 | 15
153 | 杭星 | 20251222 | 氧气 | 10873 | 015196 | 上海 | 10.4 | 20.9 | 5.7 | 45.5 | 40.2 | [13 empty] | 45.4 | 0.2197802 | 85.7 | 40.335061 | 0.3359726 | 15 |  |  | 3 | 167.6 | 1.789976 |  | √ | √ | √ | √ | √ | √ | 合格 | 202812 | 20251222 | 15
154 | 杭星 | 20251222 | 氧气 | 23838 | 519043 | YA | 19.5 | 22.7 | 5 | 45.9 | 40 | [13 empty] | 45.8 | 0.2178649 | 85.9 | 40.134887 | 0.3372175 | 15 |  |  | 4 | 163.7 | 2.443494 |  | √ | √ | √ | √ | √ | √ | 合格 | 202812 | 20251222 | 15
155 | 杭星 | 20251222 | 氧气 | 27980 | 083146 | YA | 18.3 | 22.8 | 5.7 | 48.8 | 40.2 | [13 empty] | 48.7 | 0.204918 | 89 | 40.335061 | 0.3359726 | 15 |  |  | 1.4 | 148.7 | 0.9414929 |  | √ | √ | √ | √ | √ | √ | 合格 | 202812 | 20251222 | 15
156 | 杭星 | 20251222 | 氧气 | 29028 | 010064 | SZ | 10.1 | 21.9 | 5.7 | 54.4 | 41.1 | [13 empty] | 54.3 | 0.1838235 | 95.5 | 41.235844 | 0.3305207 | 15 |  |  | 1.7 | 142.4 | 1.19382 |  | √ | √ | √ | √ | √ | √ | 合格 | 202812 | 20251222 | 15
157 | 杭星 | 20251222 | 氧气 | 15914 | 523415 | RL | 09.4 | 21.12 | 5.7 | 52.1 | 38.8 | [13 empty] | 52.1 | 0 | 90.9 | 38.833756 | 0.087 | 15 |  |  | 1.8 | 129.7 | 1.387818 |  | √ | √ | √ | √ | √ | √ | 合格 | 202812 | 20251222 | 15
158 | 杭星 | 20251222 | 氧气 | 14032 | 169323 | SZ | 10.7 | 22.7 | 5.7 | 56.5 | 40 | [13 empty] | 56.4 | 0.1769912 | 96.5 | 40.134887 | 0.3372175 | 15 |  |  | 1.8 | 127.9 | 1.407349 |  | √ | √ | √ | √ | √ | √ | 合格 | 202812 | 20251222 | 15
159 | 杭星 | 20251222 | 氧气 | 13417 | 371023 | YA | 16.5 | 22.11 | 5.7 | 48.4 | 40 | [13 empty] | 48.3 | 0.2066116 | 88.4 | 40.134887 | 0.3372175 | 15 |  |  | 2 | 151.6 | 1.319261 |  | √ | √ | √ | √ | √ | √ | 合格 | 202812 | 20251222 | 15
160 | 杭星 | 20251222 | 氧气 | 17447 | 068342 | YF | 16.4 | 22.10 | 5.7 | 47.4 | 40.2 | [13 empty] | 47.3 | 0.2109705 | 87.6 | 40.335061 | 0.3359726 | 15 |  |  | 3.3 | 164.6 | 2.00486 |  | √ | √ | √ | √ | √ | √ | 合格 | 202812 | 20251222 | 15
161 | 杭星 | 20251222 | 氧气 | 12837 | 444082 | JP | 05.5 | 22.11 | 5.7 | 50.6 | 40 | [13 empty] | 50.5 | 0.1976285 | 90.6 | 40.134887 | 0.3372175 | 15 |  |  | 1.7 | 157.2 | 1.081425 |  | √ | √ | √ | √ | √ | √ | 合格 | 202812 | 20251222 | 15
162 | 杭星 | 20251222 | 氧气 | 10602 | 55419 | SZ | 05.3 | 22.7 | 5.7 | 55.2 | 41 | [13 empty] | 55.1 | 0.1811594 | 96.2 | 41.135757 | 0.3311146 | 15 |  |  | 0.4 | 139.7 | 0.2863278 |  | √ | √ | √ | √ | √ | √ | 合格 | 202812 | 20251222 | 15
163 | 杭星 | 20251222 | 氧气 | 27013 | 485192 | 上海 | 04.7 | 19.10 | 5.7 | 54.4 | 40 | [13 empty] | 54.3 | 0.1838235 | 94.4 | 40.134887 | 0.3372175 | 15 |  |  | 2.2 | 140.2 | 1.569187 |  | √ | √ | √ | √ | √ | √ | 合格 | 202812 | 20251222 | 15
164 | 杭星 | 20251222 | 氧气 | 28851 | 823274 | JP | 09.12 | 18.12 | 5.7 | 50.7 | 40 | [13 empty] | 50.6 | 0.1972387 | 90.7 | 40.134887 | 0.3372175 | 15 |  |  | 1.1 | 148.9 | 0.7387508 |  | √ | √ | √ | √ | √ | √ | 合格 | 202812 | 20251222 | 15
165 | 杭星 | 20251222 | 氧气 | 28870 | 640305 | YA | 15.10 | 22.11 | 5.7 | 47 | 40.2 | [13 empty] | 46.9 | 0.212766 | 87.2 | 40.335061 | 0.3359726 | 15 |  |  | 2.1 | 152.9 | 1.373447 |  | √ | √ | √ | √ | √ | √ | 合格 | 202812 | 20251222 | 15
166 | 杭星 | 20251222 | 氧气 | 23125 | 798377 | 上海 | 08.8 | 22.10 | 5.7 | 53.8 | 40.4 | [13 empty] | 53.7 | 0.1858736 | 94.2 | 40.535235 | 0.3347401 | 15 |  |  | 1.8 | 138.3 | 1.301518 |  | √ | √ | √ | √ | √ | √ | 合格 | 202812 | 20251222 | 15
167 | 杭星 | 20251222 | 氧气 | 29108 | 859074 | JP | 05.10 | 22.11 | 5.7 | 50.2 | 40 | [13 empty] | 50.1 | 0.1992032 | 90.2 | 40.134887 | 0.3372175 | 15 |  |  | 1.2 | 150.9 | 0.7952286 |  | √ | √ | √ | √ | √ | √ | 合格 | 202812 | 20251222 | 15
168 | 杭星 | 20251222 | 氧气 | 04242 | 519105 | YA | 19.5 | 22.10 | 5 | 46.3 | 40 | [13 empty] | 46.2 | 0.2159827 | 86.3 | 40.134887 | 0.3372175 | 15 |  |  | 3.3 | 156.9 | 2.10325 |  | √ | √ | √ | √ | √ | √ | 合格 | 202812 | 20251222 | 15
169 | 杭星 | 20251222 | 氧气 | 10942 | 135997 | JP | 02.2 | 22.12 | 5.7 | 50.2 | 40.4 | [13 empty] | 50.1 | 0.1992032 | 90.6 | 40.535235 | 0.3347401 | 15 |  |  | 1.7 | 153.6 | 1.106771 |  | √ | √ | √ | √ | √ | √ | 合格 | 202812 | 20251222 | 15
170 | 杭星 | 20251222 | 氧气 | 24173 | 872330 | RL | 10.5 | 22.12 | 5.7 | 51.7 | 40.8 | [13 empty] | 51.6 | 0.1934236 | 92.5 | 40.935583 | 0.3323113 | 15 |  |  | 1.4 | 143.6 | 0.9749304 |  | √ | √ | √ | √ | √ | √ | 合格 | 202812 | 20251222 | 15
171 | 杭星 | 20251222 | 氧气 | 22449 | 217253 | YA | 19.8 |  | 5 | 41.8 | 40 | [13 empty] | 41.7 | 0.2392344 | 81.8 | 40.134887 | 0.3372175 | 15 |  |  | 2.3 | 176.6 | 1.302378 |  | √ | √ | √ | √ | √ | √ | 合格 | 202812 | 20251222 | 15
172 | 杭星 | 20251225 | 氧气 | 22252 | 794217 | YA | 19.11 | 22.10 | 5 | 45.1 | 40 | [13 empty] | 45 | 0.2217295 | 85.1 | 40.141303 | 0.3532575 | 16 |  |  | 2.1 | 154.2 | 1.361868 |  | √ | √ | √ | √ | √ | √ | 合格 | 202812 | 20251225 | 15
173 | 杭星 | 20251225 | 氧气 | 11374 | 192257 | RL | 10.5 | 22.9 | 5.7 | 53.1 | 41 | [13 empty] | 53 | 0.1883239 | 94.1 | 41.14932 | 0.3641951 | 17 |  |  | 2.8 | 132.9 | 2.106847 |  | √ | √ | √ | √ | √ | √ | 合格 | 202812 | 20251225 | 15
174 | 杭星 | 20251225 | 氧气 | 15290 | 511115 | SZ | 99.4 | 22.10 | 5.7 | 53.8 | 36 | [13 empty] | 53.7 | 0.1858736 | 89.8 | 36.14332 | 0.3981111 | 17 |  |  | 1.3 | 111.2 | 1.169065 |  | √ | √ | √ | √ | √ | √ | 合格 | 202812 | 20251225 | 15
175 | 杭星 | 20251225 | 氧气 | 02511 | 257244 | SZ | 03.12 | 22.10 | 5.7 | 53.5 | 40.6 | [13 empty] | 53.4 | 0.1869159 | 94.1 | 40.74884 | 0.366601 | 17 |  |  | 4.2 | 132.9 | 3.160271 |  | √ | √ | √ | √ | √ | √ | 合格 | 202812 | 20251225 | 15
176 | 杭星 | 20251225 | 氧气 | 11733 | 239162 | SZ | 08.10 | 22.10 | 5.7 | 56.9 | 41.1 | [13 empty] | 56.8 | 0.1757469 | 98 | 41.24944 | 0.363601 | 17 |  |  | 2.2 | 128.4 | 1.713396 |  | √ | √ | √ | √ | √ | √ | 合格 | 202812 | 20251225 | 15
177 | 杭星 | 20251225 | 氧气 | 13808 | 443075 | 上海 | 03.8 | 22.3 | 5.7 | 56 | 40.4 | [13 empty] | 56.1 | -0.1785714 | 96.6 | 40.5486 | 0.3678218 | 17 |  |  | 3.7 | 131 | 2.824427 |  | √ | √ | √ | √ | √ | √ | 合格 | 202812 | 20251225 | 15
178 | 杭星 | 20251225 | 氧气 | 12903 | 033186 | RL | 11.4 | 22.6 | 5.7 | 47 | 40.4 | [13 empty] | 46.9 | 0.212766 | 87.4 | 40.5486 | 0.3678218 | 17 |  |  | 3.9 | 153.2 | 2.545692 |  | √ | √ | √ | √ | √ | √ | 合格 | 202812 | 20251225 | 15
179 | 杭星 | 20251225 | 氧气 | 14208 | 811025 | YA | 15.11 | 22.8 | 5.7 | 47.7 | 40.2 | [13 empty] | 47.6 | 0.21 | 87.9 | 40.34836 | 0.3690547 | 17 |  |  | 2.9 | 143.3 | 2.023726 |  | √ | √ | √ | √ | √ | √ | 合格 | 202812 | 20251225 | 15
180 | 杭星 | 20251225 | 氧气 | 28473 | 133093 | RL | 14.12 | 21.9 | 5.7 | 48.3 | 40.6 | [13 empty] | 48.2 | 0.2070393 | 88.9 | 40.74884 | 0.366601 | 17 |  |  | 2.4 | 143.1 | 1.677149 |  | √ | √ | √ | √ | √ | √ | 合格 | 202812 | 20251225 | 15
181 | 杭星 | 20251225 | 氧气 | 26985 | 193142 | YF | 13.6 | 20.10 | 5.7 | 47 | 40.1 | [13 empty] | 46.9 | 0.212766 | 87.1 | 40.24824 | 0.3696758 | 17 |  |  | 2.7 | 151.2 | 1.785714 |  | √ | √ | √ | √ | √ | √ | 合格 | 202812 | 20251225 | 15
182 | 杭星 | 20251225 | 氧气 | 28401 | 793027 | YA | 17.11 | 20.12 | 5.7 | 47 | 40.0 | [13 empty] | 46.9 | 0.212766 | 87.2 | 40.34836 | 0.8709 | 17 |  |  | 1.9 | 145.4 | 1.30674 |  | √ | √ | √ | √ | √ | √ | 合格 | 202812 | 20251225 | 15
183 | 杭星 | 20251225 | 氧气 | 29094 | 623360 | JP | 11.4 | 20.10 | 5.7 | 50.8 | 40 | [13 empty] | 50.5 | 0.5905512 | 90.6 | 40.14812 | 0.3703 | 17 |  |  | 3 | 137.4 | 2.183406 |  | √ | √ | √ | √ | √ | √ | 合格 | 202812 | 20251225 | 15
184 | 杭星 | 20251225 | 氧气 | 29137 | 816491 | RL | 12.10 | 20.12 | 5.7 | 54.2 | 40.6 | [13 empty] | 54.1 | 0.1845018 | 94.8 | 40.74884 | 0.366601 | 17 |  |  | 0.6 | 124.9 | 0.4803843 |  | √ | √ | √ | √ | √ | √ | 合格 | 202812 | 20251225 | 15
185 | 杭星 | 20251225 | 氧气 | 18678 | 135341 | RL | 05.5 | 22.12 | 5.7 | 57 | 41 | [13 empty] | 56.9 | 0.1754386 | 98 | 41.14932 | 0.3641951 | 17 |  |  | 2.5 | 125.9 | 1.985703 |  | √ | √ | √ | √ | √ | √ | 合格 | 202812 | 20251225 | 15
186 | 杭星 | 20251225 | 氧气 | 28493 | 009485 | SZ | 11.1 | 20.4 | 5.7 | 55 | 40 | [13 empty] | 54.9 | 0.1818182 | 95 | 40.14812 | 0.3703 | 17 |  |  | 1.2 | 121.2 | 0.990099 |  | √ | √ | √ | √ | √ | √ | 合格 | 202812 | 20251225 | 15
187 | 杭星 | 20251225 | 氧气 | 28871 | 442294 | JP | 09.5 | 18.7 | 5.8 | 53.6 | 38.2 | [13 empty] | 53.5 | 0.1865672 | 91.8 | 38.34596 | 0.3820942 | 17 |  |  | 1.3 | 120.1 | 1.082431 |  | √ | √ | √ | √ | √ | √ | 合格 | 202812 | 20251225 | 15
188 | 杭星 | 20251225 | 氧气 | 127015 | 114116 | YA | 19.3 | 22.8 | 5 | 45.8 | 40 | [13 empty] | 45.7 | 0.2183406 | 85.8 | 40.14812 | 0.3703 | 17 |  |  | 2 | 151.9 | 1.316656 |  | √ | √ | √ | √ | √ | √ | 合格 | 202812 | 20251225 | 15
189 | 杭星 | 20251225 | 氧气 | 28466 | 136534 | JP | 02.2 | 20.1 | 5.7 | 49.3 | 40.6 | [13 empty] | 49.2 | 0.2028398 | 89.9 | 40.74884 | 0.366601 | 17 |  |  | 1.5 | 146.3 | 1.02529 |  | √ | √ | √ | √ | √ | √ | 合格 | 202812 | 20251225 | 15
190 | 杭星 | 20251225 | 氧气 | 28474 | 94464 | SZ | 06.5 | 20.9 | 5.7 | 55.2 | 40.8 | [13 empty] | 55.1 | 0.1811594 | 96 | 40.94908 | 0.3653922 | 17 |  |  | 2.5 | 132.3 | 1.889645 |  | √ | √ | √ | √ | √ | √ | 合格 | 202812 | 20251225 | 15
191 | 杭星 | 20251225 | 氧气 | 28462 | 172174 | 上海 | 04.11 | 21.11 | 5.7 | 54 | 38.2 | [13 empty] | 53.9 | 0.1851852 | 92.2 | 38.34596 | 0.3820942 | 17 |  |  | 1.5 | 117.9 | 1.272265 |  | √ | √ | √ | √ | √ | √ | 合格 | 202812 | 20251225 | 15
192 | 杭星 | 20251225 | 氧气 | 28860 | 762450 | 上海 | 05.10 | 20.4 | 5.7 | 54.6 | 40.2 | [13 empty] | 54.5 | 0.1831502 | 94.8 | 40.34836 | 0.3690547 | 17 |  |  | 1.9 | 131.5 | 1.444867 |  | √ | √ | √ | √ | √ | √ | 合格 | 202812 | 20251225 | 15
193 | 杭星 | 20251225 | 氧气 | 28486 | 304409 | YA | 14.9 | 21.12 | 5.7 | 47.4 | 40.1 | [13 empty] | 47.3 | 0.2109705 | 87.5 | 40.24824 | 0.3696758 | 17 |  |  | 3.9 | 145.7 | 2.676733 |  | √ | √ | √ | √ | √ | √ | 合格 | 202812 | 20251225 | 15
194 | 杭星 | 20251225 | 氧气 | 26816 | 024365 | 上海 | 10.7 | 22.11 | 5.7 | 47.5 | 40.4 | [13 empty] | 47.4 | 0.2105263 | 87.9 | 40.5486 | 0.3678218 | 17 |  |  | 3.1 | 153.6 | 2.018229 |  | √ | √ | √ | √ | √ | √ | 合格 | 202812 | 20251225 | 15
195 | 杭星 | 20251225 | 氧气 | 28861 | 070335 | SZ | 12.8 | 22.6 | 5.8 | 48.5 | 40.6 | [13 empty] | 48.4 | 0.2061856 | 89.1 | 40.74884 | 0.366601 | 17 |  |  | 1.5 | 146.9 | 1.021103 |  | √ | √ | √ | √ | √ | √ | 合格 | 202812 | 20251225 | 15
196 | 杭星 | 20251225 | 氧气 | 25024 | 073186 | MS | 22.10 |  | 5 | 42.4 | 40 | [13 empty] | 42.3 | 0.2358491 | 82.4 | 40.14812 | 0.3703 | 17 |  |  | 3 | 164.3 | 1.825928 |  | √ | √ | √ | √ | √ | √ | 合格 | 202812 | 20251225 | 15
197 | 杭星 | 20251228 | 氧气 | 13394 | 113049 | SZ | 02.9 | 22.7 | 5.7 | 55.1 | 40.5 | [13 empty] | 55 | 0.1814882 | 95.6 | 40.629638 | 0.3200938 | 14 |  |  | 1.7 | 139.4 | 1.219512 |  | √ | √ | √ | √ | √ | √ | 合格 | 202812 | 20251228 | 15
198 | 杭星 | 20251228 | 氧气 | 11229 | 317461 | 上海 | 10.5 | 22.9 | 5.7 | 56 | 40.6 | [13 empty] | 55.9 | 0.1785714 | 96.6 | 40.729711 | 0.3194852 | 14 |  |  | 2.5 | 134.7 | 1.855976 |  | √ | √ | √ | √ | √ | √ | 合格 | 202812 | 20251228 | 15
199 | 杭星 | 20251228 | 氧气 | 28848 | 563422 | RL | 09.4 | 22.3 | 5.7 | 55.5 | 40.4 | [13 empty] | 55.4 | 0.1801802 | 95.9 | 40.529565 | 0.3207054 | 14 |  |  | 2.4 | 129.9 | 1.847575 |  | √ | √ | √ | √ | √ | √ | 合格 | 202812 | 20251228 | 15
200 | 杭星 | 20251228 | 氧气 | 19608 | 615200 | 上海 | 08.5 | 22.11 | 5.7 | 53.2 | 40.4 | [13 empty] | 53.1 | 0.1879699 | 93.6 | 40.529565 | 0.3207054 | 14 |  |  | 1.8 | 142.2 | 1.265823 |  | √ | √ | √ | √ | √ | √ | 合格 | 202812 | 20251228 | 15
201 | 杭星 | 20251228 | 氧气 | 15806 | 57590 | SZ | 02.12 | 22.11 | 5.7 | 56.6 | 41 | [13 empty] | 56.5 | 0.1766784 | 97.6 | 41.130003 | 0.3170805 | 14 |  |  | 1.5 | 121.3 | 1.236603 |  | √ | √ | √ | √ | √ | √ | 合格 | 202812 | 20251228 | 15
202 | 杭星 | 20251228 | 氧气 | 113574 | 031124 | YA | 16.4 | 22.10 | 5.7 | 47.7 | 40.4 | [13 empty] | 47.6 | 0.2096436 | 88.1 | 40.529565 | 0.3207054 | 14 |  |  | 2.2 | 154.9 | 1.420271 |  | √ | √ | √ | √ | √ | √ | 合格 | 202812 | 20251228 | 15
203 | 杭星 | 20251228 | 氧气 | 10474 | 12226 | SZ | 04.4 | 22.11 | 5.7 | 54.3 | 41.1 | [13 empty] | 54.2 | 0.1841621 | 95.7 | 41.530295 | 1.046946 | 14 |  |  | 3.1 | 144.1 | 2.151284 |  | √ | √ | √ | √ | √ | √ | 合格 | 202812 | 20251228 | 15
204 | 杭星 | 20251228 | 氧气 | 125298 | 371281 | 上海 | 07.4 | 22.11 | 5.7 | 54.2 | 40.2 | [13 empty] | 54.1 | 0.1845018 | 94.4 | 40.329419 | 0.3219378 | 14 |  |  | 3.8 | 144.1 | 2.637058 |  | √ | √ | √ | √ | √ | √ | 合格 | 202812 | 20251228 | 15
205 | 杭星 | 20251228 | 氧气 | 12733 | 776107 | 上海 | 05.10 | 22.11 | 5.7 | 56.6 | 40.6 | [13 empty] | 56.5 | 0.1766784 | 97.2 | 40.729711 | 0.3194852 | 14 |  |  | 1.1 | 133.2 | 0.8258258 |  | √ | √ | √ | √ | √ | √ | 合格 | 202812 | 20251228 | 15
206 | 杭星 | 20251228 | 氧气 | 17952 | 007168 | 上海 | 08.1 | 22.7 | 5.7 | 57.4 | 40.6 | [13 empty] | 57.3 | 0.174216 | 98 | 40.729711 | 0.3194852 | 14 |  |  | 1.5 | 131.9 | 1.137225 |  | √ | √ | √ | √ | √ | √ | 合格 | 202812 | 20251228 | 15
207 | 杭星 | 20251228 | 氧气 | 19933 | 084048 | YA | 19.3 | 22.8 | 5 | 46.1 | 40 | [13 empty] | 46 | 0.2169197 | 86.1 | 40.129273 | 0.3231825 | 14 |  |  | 3.9 | 162 | 2.407407 |  | √ | √ | √ | √ | √ | √ | 合格 | 202812 | 20251228 | 15
208 | 杭星 | 20251228 | 氧气 | 29390 | 656437 | 上海 | 04.9 | 22.11 | 5.7 | 54.6 | 40 | [13 empty] | 54.5 | 0.1831502 | 94.6 | 40.129273 | 0.3231825 | 14 |  |  | 2 | 136.8 | 1.461988 |  | √ | √ | √ | √ | √ | √ | 合格 | 202812 | 20251228 | 15
209 | 杭星 | 20251228 | 氧气 | 20078 | 208203 | YA | 13.2 | 22.7 | 5.7 | 48.6 | 40.1 | [13 empty] | 48.5 | 0.2057613 | 88.7 | 40.229346 | 0.3225586 | 14 |  |  | 3.9 | 154.4 | 2.525907 |  | √ | √ | √ | √ | √ | √ | 合格 | 202812 | 20251228 | 15
210 | 杭星 | 20251228 | 氧气 | 16506 | 319216 | 上海 | 10.5 | 22.11 | 5.7 | 55.6 | 40.4 | [13 empty] | 55.5 | 0.1798561 | 96 | 40.529565 | 0.3207054 | 14 |  |  | 2.1 | 135.7 | 1.547531 |  | √ | √ | √ | √ | √ | √ | 合格 | 202812 | 20251228 | 15
211 | 杭星 | 20251228 | 氧气 | 11458 | 031214 | YA | 16.4 | 22.11 | 5.7 | 47.8 | 40.2 | [13 empty] | 47.7 | 0.209205 | 88 | 40.329419 | 0.3219378 | 14 |  |  | 2.6 | 141.6 | 1.836158 |  | √ | √ | √ | √ | √ | √ | 合格 | 202812 | 20251228 | 15
212 | 杭星 | 20251228 | 氧气 | 11059 | 192111 | RL | 10.5 | 22.9 | 5.7 | 52.3 | 41.3 | [13 empty] | 52.2 | 0.1912046 | 93.6 | 41.430222 | 0.3153075 | 14 |  |  | 0.7 | 129.6 | 0.5401235 |  | √ | √ | √ | √ | √ | √ | 合格 | 202812 | 20251228 | 15
213 | 杭星 | 20251228 | 氧气 | 24809 | 813116 | 上海 | 02.5 | 22.10 | 5.7 | 54 | 38 | [13 empty] | 53.9 | 0.1851852 | 92 | 38.127813 | 0.33635 | 14 |  |  | 1.1 | 142.9 | 0.7697691 |  | √ | √ | √ | √ | √ | √ | 合格 | 202812 | 20251228 | 15
214 | 杭星 | 20251228 | 氧气 | 10384 | 076448 | 上海 | 04.8 | 22.8 | 5.7 | 54.8 | 40.6 | [13 empty] | 54.7 | 0.1824818 | 95.4 | 40.729711 | 0.3194852 | 14 |  |  | 1.7 | 155.3 | 1.094656 |  | √ | √ | √ | √ | √ | √ | 合格 | 202812 | 20251228 | 15
215 | 杭星 | 20251228 | 氧气 | 12339 | 985357 | YA | 16.4 | 22.7 | 5.7 | 48.2 | 40.5 | [13 empty] | 48.1 | 0.2074689 | 88.7 | 40.629638 | 0.3200938 | 14 |  |  | 3.3 | 154.3 | 2.138691 |  | √ | √ | √ | √ | √ | √ | 合格 | 202812 | 20251228 | 15
216 | 杭星 | 20251228 | 氧气 | 24242 | 248378 | YA | 15.7 | 19.4 | 5.7 | 47.9 | 40.5 | [13 empty] | 47.8 | 0.2087683 | 88.4 | 40.629638 | 0.3200938 | 14 |  |  | 2.3 | 153.3 | 1.500326 |  | √ | √ | √ | √ | √ | √ | 合格 | 202812 | 20251228 | 15
217 | 杭星 | 20251228 | 氧气 | 12888 | 385349 | JP | 96.5 | 22.11 | 5.7 | 54.8 | 41 | [13 empty] | 54.7 | 0.1824818 | 95.8 | 41.130003 | 0.3170805 | 14 |  |  | 3 | 147.3 | 2.03666 |  | √ | √ | √ | √ | √ | √ | 合格 | 202605 | 20251228 | 15
218 | 杭星 | 20251228 | 氧气 | 28948 | 039392 | KC | 19.1 | 22.9 | 5.7 | 47.8 | 40 | [13 empty] | 47.7 | 0.209205 | 87.8 | 40.129273 | 0.3231825 | 14 |  |  | 1.7 | 151.2 | 1.124339 |  | √ | √ | √ | √ | √ | √ | 合格 | 202812 | 20251228 | 15
219 | 杭星 | 20251228 | 氧气 | 18548 | 048007 | YF | 17.4 | 22.10 | 5.7 | 48.4 | 40.2 | [13 empty] | 48.3 | 0.2066116 | 88.6 | 40.329419 | 0.3219378 | 14 |  |  | 1.8 | 143.2 | 1.256983 |  | √ | √ | √ | √ | √ | √ | 合格 | 202812 | 20251228 | 15
220 | 杭星 | 20251228 | 氧气 | 120445 | 073185 | MS | 22.10 |  | 5 | 42.5 | 40 | [13 empty] | 42.4 | 0.2352941 | 82.5 | 40.129273 | 0.3231825 | 14 |  |  | 1.6 | 151.5 | 1.056106 |  | √ | √ | √ | √ | √ | √ | 合格 | 202812 | 20251228 | 15
221 | 杭星 | 20251228 | 氧气 | 28846 | 223019 | RL | 06.4 | 22.11 | 5.7 | 53.8 | 39.8 | [13 empty] | 53.7 | 0.1858736 | 93.6 | 39.929127 | 0.3244397 | 14 |  |  | 3.2 | 157.2 | 2.035623 |  | √ | √ | √ | √ | √ | √ | 合格 | 202812 | 20251228 | 15
222 | 杭星 | 20251229 | 氧气 | 22898 | 041153 | SZ | 12.5 | 21.10 | 5.8 | 47.8 | 40.2 | [13 empty] | 47.7 | 0.209205 | 88 | 40.341509 | 0.3520124 | 16 |  |  | 2.8 | 158.4 | 1.767677 |  | √ | √ | √ | √ | √ | √ | 合格 | 202812 | 20251229 | 15
223 | 杭星 | 20251229 | 氧气 | 28843 | 771057 | JP | 13.7 | 18.7 | 5.7 | 48.7 | 40 | [13 empty] | 48.6 | 0.2053388 | 88.7 | 40.141303 | 0.3532575 | 16 |  |  | 2 | 148.4 | 1.347709 |  | √ | √ | √ | √ | √ | √ | 合格 | 202812 | 20251229 | 15
224 | 杭星 | 20251229 | 氧气 | 17278 | 283268 | RL | 06.5 | 22.12 | 5.7 | 53.4 | 40.6 | [13 empty] | 53.3 | 0.1872659 | 94 | 40.741921 | 0.3495591 | 16 |  |  | 3 | 145 | 2.068966 |  | √ | √ | √ | √ | √ | √ | 合格 | 202812 | 20251229 | 15
225 | 杭星 | 20251229 | 氧气 | 16548 | 093412 | SZ | 09.6 | 21.7 | 5.7 | 56.4 | 39.8 | [13 empty] | 56.3 | 0.177305 | 96.2 | 39.941097 | 0.3545151 | 16 |  |  | 2.7 | 138.2 | 1.95369 |  | √ | √ | √ | √ | √ | √ | 合格 | 202812 | 20251229 | 15
226 | 杭星 | 20251229 | 氧气 | 13483 | 867136 | JP | 13.6 | 22.9 | 5.7 | 48.2 | 40 | [13 empty] | 48.1 | 0.2074689 | 88.2 | 40.141303 | 0.3532575 | 16 |  |  | 3 | 150.2 | 1.997337 |  | √ | √ | √ | √ | √ | √ | 合格 | 202812 | 20251229 | 15
227 | 杭星 | 20251229 | 氧气 | 10047 | 124311 | 上海 | 05.10 | 22.3 | 5.7 | 51.8 | 38 | [13 empty] | 51.7 | 0.1930502 | 89.8 | 38.139243 | 0.3664289 | 16 |  |  | 2.6 | 131 | 1.984733 |  | √ | √ | √ | √ | √ | √ | 合格 | 202812 | 20251229 | 15
228 | 杭星 | 20251229 | 氧气 | 21589 | 702333 | JP | 16.6 | 22.2 | 5.7 | 47.7 | 40.3 | [13 empty] | 47.6 | 0.2096436 | 88 | 40.441612 | 0.3513945 | 16 |  |  | 2.3 | 147.3 | 1.561439 |  | √ | √ | √ | √ | √ | √ | 合格 | 202812 | 20251229 | 15
229 | 杭星 | 20251229 | 氧气 | 20999 | 311443 | RL | 07.1 | 20.11 | 5.7 | 55 | 38.7 | [13 empty] | 54.9 | 0.1818182 | 93.7 | 38.839964 | 0.3616641 | 16 |  |  | 2.4 | 125.2 | 1.916933 |  | √ | √ | √ | √ | √ | √ | 合格 | 202812 | 20251229 | 15
230 | 杭星 | 20251229 | 氧气 | 19845 | 413154 | 上海 | 02.7 | 21.8 | 5.7 | 56.4 | 40 | [13 empty] | 56.3 | 0.177305 | 96.4 | 40.141303 | 0.3532575 | 16 |  |  | 2.7 | 134.3 | 2.010424 |  | √ | √ | √ | √ | √ | √ | 合格 | 202812 | 20251229 | 15
231 | 杭星 | 20251229 | 氧气 | 19996 | 591062 | RL | 09.4 | 19.8 | 5.7 | 52.6 | 38.6 | [13 empty] | 52.5 | 0.1901141 | 91.2 | 38.739861 | 0.3623342 | 16 |  |  | 1.6 | 127.5 | 1.254902 |  | √ | √ | √ | √ | √ | √ | 合格 | 202812 | 20251229 | 15
232 | 杭星 | 20251229 | 氧气 | 17077 | 041188 | YA | 16.4 | 22.7 | 5.7 | 47.9 | 40.1 | [13 empty] | 47.8 | 0.2087683 | 88 | 40.241406 | 0.3526334 | 16 |  |  | 2.7 | 150.4 | 1.795213 |  | √ | √ | √ | √ | √ | √ | 合格 | 202812 | 20251229 | 15
233 | 杭星 | 20251229 | 氧气 | 19308 | 339058 | YA | 19.2 | 22.6 | 5.7 | 47.5 | 40 | [13 empty] | 47.4 | 0.2105263 | 87.5 | 40.141303 | 0.3532575 | 16 |  |  | 1.9 | 151.8 | 1.251647 |  | √ | √ | √ | √ | √ | √ | 合格 | 202812 | 20251229 | 15
234 | 杭星 | 20251229 | 氧气 | 13007 | 068255 | SZ | 09.10 | 22.11 | 5.7 | 46.3 | 40.2 | [13 empty] | 46.2 | 0.2159827 | 86.5 | 40.341509 | 0.3520124 | 16 |  |  | 1.1 | 148.7 | 0.7397445 |  | √ | √ | √ | √ | √ | √ | 合格 | 202812 | 20251229 | 15
235 | 杭星 | 20251229 | 氧气 | 28369 | 253348 | 上海 | 07.3 | 22.10 | 5.7 | 54.8 | 40.8 | [13 empty] | 54.7 | 0.1824818 | 95.6 | 40.942127 | 0.3483505 | 16 |  |  | 1.2 | 130.3 | 0.9209517 |  | √ | √ | √ | √ | √ | √ | 合格 | 202812 | 20251229 | 15
236 | 杭星 | 20251229 | 氧气 | 28919 | 173195 | 上海 | 11.3 | 22.7 | 5.7 | 55 | 40.4 | [13 empty] | 54.9 | 0.1818182 | 95.4 | 40.541715 | 0.3507797 | 16 |  |  | 1.3 | 138.9 | 0.9359251 |  | √ | √ | √ | √ | √ | √ | 合格 | 202812 | 20251229 | 15
237 | 杭星 | 20251229 | 氧气 | 22030 | 203347 | SZ | 09.1 | 22.9 | 5.7 | 57 | 41 | [13 empty] | 56.9 | 0.1754386 | 98 | 41.142333 | 0.3471537 | 16 |  |  | 2.3 | 135.2 | 1.701183 |  | √ | √ | √ | √ | √ | √ | 合格 | 202812 | 20251229 | 15
238 | 杭星 | 20251229 | 氧气 | 23292 | 008072 | JP | 04.1 | 22.12 | 5.7 | 50.9 | 40.3 | [13 empty] | 50.8 | 0.1964637 | 91.2 | 40.441612 | 0.3513945 | 16 |  |  | 1.6 | 146.9 | 1.089176 |  | √ | √ | √ | √ | √ | √ | 合格 | 202812 | 20251229 | 15
239 | 杭星 | 20251229 | 氧气 | 29955 | 550028 | 上海 | 08.6 | 22.2 | 5.7 | 54.6 | 40.6 | [13 empty] | 54.5 | 0.1831502 | 95.2 | 40.741921 | 0.3495591 | 16 |  |  | 2.3 | 133.3 | 1.725431 |  | √ | √ | √ | √ | √ | √ | 合格 | 202812 | 20251229 | 15
240 | 杭星 | 20251229 | 氧气 | 19316 | 132123 | YF | 16.7 | 22.7 | 5.7 | 48 | 40.2 | [13 empty] | 47.9 | 0.2083333 | 88.2 | 40.341509 | 0.3520124 | 16 |  |  | 3.5 | 148.7 | 2.353732 |  | √ | √ | √ | √ | √ | √ | 合格 | 202812 | 20251229 | 15
241 | 杭星 | 20251229 | 氧气 | 19894 | 955127 | YA | 16.7 | 22.8 | 5.7 | 51 | 40.1 | [13 empty] | 50.9 | 0.1960784 | 91.1 | 40.241406 | 0.3526334 | 16 |  |  | 3.1 | 148 | 2.094595 |  | √ | √ | √ | √ | √ | √ | 合格 | 202812 | 20251229 | 15
242 | 杭星 | 20251229 | 氧气 | 19312 | 903025 | YA | 16.7 | 22.7 | 5.7 | 46 | 40 | [13 empty] | 45.9 | 0.2173913 | 86 | 40.141303 | 0.3532575 | 16 |  |  | 1.8 | 159 | 1.132075 |  | √ | √ | √ | √ | √ | √ | 合格 | 202812 | 20251229 | 15
243 | 杭星 | 20251229 | 氧气 | 29113 | 308042 | JP | 02.9 | 19.7 | 5.7 | 54 | 40.8 | [13 empty] | 53.9 | 0.1851852 | 94.8 | 40.942127 | 0.3483505 | 16 |  |  | 1.1 | 143.9 | 0.7644197 |  | √ | √ | √ | √ | √ | √ | 合格 | 202812 | 20251229 | 15
244 | 杭星 | 20251229 | 氧气 | 12791 | 955170 | YA | 16.7 | 22.7 | 5.7 | 49.9 | 40 | [13 empty] | 49.8 | 0.2004008 | 89.9 | 40.141303 | 0.3532575 | 16 |  |  | 0.7 | 139.8 | 0.5007153 |  | √ | √ | √ | √ | √ | √ | 合格 | 202812 | 20251229 | 15
245 | 杭星 | 20251229 | 氧气 | 128925 | 006086 | YA | 15.4 | 21.9 | 5.7 | 48.8 | 40 | [13 empty] | 48.7 | 0.204918 | 88.8 | 40.141303 | 0.3532575 | 16 |  |  | 1.5 | 148.2 | 1.012146 |  | √ | √ | √ | √ | √ | √ | 合格 | 202812 | 20251229 | 15
246 | 杭星 | 20251229 | 氧气 | 11024 | 314481 | YA | 19.10 | 22.11 | 5.7 | 48.6 | 40 | [13 empty] | 48.5 | 0.2057613 | 88.6 | 40.141303 | 0.3532575 | 16 |  |  | 1.9 | 138.6 | 1.370851 |  | √ | √ | √ | √ | √ | √ | 合格 | 202812 | 20251229 | 15

## 氩气
无缝气瓶定期检验、评定综合记录表
JB17-2025
序 号 | 送检 单位 | 送 检 日 期 | 充 装 介 质 | 初检 | [7 empty] | 前处理 |  |  | 内外观检查 | [8 empty] | 音响检查 | 空 瓶 重 量 kg | 重 量 损 失 % | 带 水 重 量 kg | 实 际 容 积 V （L) | 容 积 增 大 率 ξ (%） | 水压试验(22.5MPa) | [5 empty] | 附件 |  | 气密性试验 | 瓶内干燥 | 表面涂敷 | 抽真空 | 评定结论 | 下次检验日期 | 检验日期 | 公称工作压力(MPa) | 备 注
|  |  |  | 单位 自 编号 | 气 瓶 编 号 | 制造 单位 代码 | 气瓶制造日期 | 上次 检验 日期 | 设 计 壁 厚 S (mm) | 原 始 重 量 W (kg) | 原 始 容 积 V （L) | 残气处理 | 除 锈 | 三度检测 | 瓶口裂纹 | 裂 纹 | 凹 陷 | 凸 起 | 烧 伤 | 损伤 |  |  | 腐蚀 | [6 empty] | 试 压 水 温 度 ℃ | 总 压 入 水 量 A （ml) | 管 道 压 入 水 量 B (ml) | 残 余 变 形 值 △V1 (ml) | 全 变 形 值 △V (ml) | 残 余 变 形 率 η (%) | 瓶 阀 | 瓶 帽
[20 empty] | 颈 圈 | 底 座 | 瓶 壁 | 点 线 面
1 | 2 | 3 | 4 | 5 | 6 | 7 | 8 | 9 | 10 | 11 | 12 | 13 | 14 | 15 | 16 | 17 | 18 | 19 | 20 | 21 | 22 | 23 | 24 | 25 | 26 | 27 | 28 | 29 | 30 | 31 | 32 | 33 | 34 | 35 | 36 | 37 | 38 | 39 | 40 | 41 | 42 | 43 | 44 | 45 | 46 | 47
1 | 杭星 | 20251205 | Ar | 0990 | 181025 | SZ | 04.9 | 20.9 | 5.7 | 56.2 | 41.1 | [13 empty] | 56.1 | 0.1779359 | 97.3 | 41.272924 | 0.4207397 | 20 |  |  | 4.1 | 133.3 | 3.075769 | √ | √ | √ | √ | √ | √ | 合格 | 203012 | 20251205 | 15
2 | 杭星 | 20251205 | Ar | 09865 | 138067 | SZ | 10.6 | 20.9 | 5.7 | 57.4 | 40.6 | [13 empty] | 57.3 | 0.174216 | 98 | 40.772039 | 0.4237414 | 20 |  |  | 1.3 | 124.2 | 1.046699 | √ | √ | √ | √ | √ | √ | 合格 | 203012 | 20251205 | 15
3 | 杭星 | 20251205 | Ar | 10205 | 402060 | YF | 15.9 | 20.11 | 5.7 | 47.4 | 40.2 | [13 empty] | 47.3 | 0.2109705 | 87.6 | 40.371331 | 0.4261965 | 20 |  |  | 4.9 | 153.8 | 3.185956 | √ | √ | √ | √ | √ | √ | 合格 | 203012 | 20251205 | 15
4 | 杭星 | 20251205 | Ar | 10144 | 187349 | 上海 | 13.5 | 20.9 | 5.7 | 48.2 | 40.4 | [13 empty] | 48.1 | 0.2074689 | 88.6 | 40.571685 | 0.4249629 | 20 |  |  | 3.1 | 150.8 | 2.055703 | √ | √ | √ | √ | √ | √ | 合格 | 203012 | 20251205 | 15
5 | 杭星 | 20251205 | Ar | 05963 | 929182 | YA | 19.6 |  | 5 | 44.1 | 40 | [13 empty] | 44 | 0.2267574 | 84.1 | 40.170977 | 0.4274425 | 20 |  |  | 4.6 | 161.6 | 2.846535 | √ | √ | √ | √ | √ | √ | 合格 | 203012 | 20251205 | 15
6 | 杭星 | 20251205 | Ar | 10330 | 432413 | YF | 13.10 | 20.11 | 5.7 | 47.4 | 40.1 | [13 empty] | 47.3 | 0.2109705 | 87.5 | 40.271154 | 0.426818 | 20 |  |  | 4.3 | 158.8 | 2.707809 | √ | √ | √ | √ | √ | √ | 合格 | 203012 | 20251205 | 15
7 | 杭星 | 20251205 | Ar | 09902 | 929059 | YA | 19.6 |  | 5 | 44.8 | 40 | [13 empty] | 44.7 | 0.2232143 | 84.8 | 40.170977 | 0.4274425 | 20 |  |  | 3.1 | 148.2 | 2.091768 | √ | √ | √ | √ | √ | √ | 合格 | 203012 | 20251205 | 15
8 | 杭星 | 20251205 | Ar | 07582 | 068486 | SZ | 10.3 | 20.11 | 5.7 | 57.5 | 41.3 | [13 empty] | 57.4 | 0.173913 | 98.8 | 41.473278 | 0.4195593 | 20 |  |  | 2.2 | 127.5 | 1.72549 | √ | √ | √ | √ | √ | √ | 合格 | 203012 | 20251205 | 15
9 | 杭星 | 20251205 | Ar | 05746 | 629052 | KC | 20.11 |  | 5 | 45.8 | 40 | [13 empty] | 45.7 | 0.2183406 | 85.8 | 40.170977 | 0.4274425 | 20 |  |  | 2.9 | 154.2 | 1.880674 | √ | √ | √ | √ | √ | √ | 合格 | 203012 | 20251205 | 15
10 | 杭星 | 20251205 | Ar | 09326 | 629029 | KC | 20.11 |  | 5 | 45.6 | 40 | [13 empty] | 45.5 | 0.2192982 | 85.6 | 40.170977 | 0.4274425 | 20 |  |  | 1.6 | 152.3 | 1.050558 | √ | √ | √ | √ | √ | √ | 合格 | 203012 | 20251205 | 15
11 | 杭星 | 20251205 | Ar | 05973 | 527331 | YA | 19.5 |  | 5 | 45 | 40 | [13 empty] | 44.9 | 0.2222222 | 85 | 40.170977 | 0.4274425 | 20 |  |  | 2.9 | 156.8 | 1.84949 | √ | √ | √ | √ | √ | √ | 合格 | 203012 | 20251205 | 15
12 | 杭星 | 20251205 | Ar | 02439 | 114327 | JP | 05.2 | 19.12 | 5.7 | 50.2 | 40 | [13 empty] | 50.1 | 0.1992032 | 90.2 | 40.170977 | 0.4274425 | 20 |  |  | 2.1 | 146.1 | 1.437372 | √ | √ | √ | √ | √ | √ | 合格 | 203012 | 20251205 | 15
13 | 杭星 | 20251205 | Ar | 10165 | 320147 | YA | 19.11 |  | 5 | 44.1 | 40 | [13 empty] | 44 | 0.2267574 | 84.1 | 40.170977 | 0.4274425 | 20 |  |  | 1.7 | 160.5 | 1.05919 | √ | √ | √ | √ | √ | √ | 合格 | 203012 | 20251205 | 15
14 | 杭星 | 20251205 | Ar | 03422 | 274050 | YA | 20.3 |  | 5.7 | 46.4 | 40 | [13 empty] | 46.3 | 0.2155172 | 86.4 | 40.170977 | 0.4274425 | 20 |  |  | 0.7 | 148.9 | 0.4701142 | √ | √ | √ | √ | √ | √ | 合格 | 203012 | 20251205 | 15
15 | 杭星 | 20251205 | Ar | 04783 | 137374 | YA | 15.5 | 20.10 | 5.7 | 48.5 | 40 | [13 empty] | 48.4 | 0.2061856 | 88.5 | 40.170977 | 0.4274425 | 20 |  |  | 0.5 | 141.4 | 0.3536068 | √ | √ | √ | √ | √ | √ | 合格 | 203012 | 20251205 | 15
16 | 杭星 | 20251205 | Ar | 094065 | 586028 | JP | 08.5 | 20.8 | 5.7 | 50.2 | 40 | [13 empty] | 50.1 | 0.1992032 | 90.2 | 40.170977 | 0.4274425 | 20 |  |  | 1.4 | 146 | 0.9589041 | √ | √ | √ | √ | √ | √ | 合格 | 203012 | 20251205 | 15
17 | 杭星 | 20251205 | Ar | 09890 | 278696 | JP | 04.8 | 20.9 | 5.7 | 50 | 40 | [13 empty] | 49.9 | 0.2 | 90 | 40.170977 | 0.4274425 | 20 |  |  | 0.8 | 146.6 | 0.5457026 | √ | √ | √ | √ | √ | √ | 合格 | 203012 | 20251205 | 15
18 | 杭星 | 20251205 | Ar | 09629 | 181024 | SZ | 09.9 | 20.12 | 5.7 | 54.5 | 41 | [13 empty] | 54.4 | 0.1834862 | 95.5 | 41.172747 | 0.4213341 | 20 |  |  | 1.3 | 135.9 | 0.9565857 | √ | √ | √ | √ | √ | √ | 合格 | 203012 | 20251205 | 15
19 | 杭星 | 20251206 | Ar | 10274 | 109048 | 上海 | 06.2 | 20.6 | 5.7 | 55.4 | 40.4 | [13 empty] | 55.3 | 0.1805054 | 95.8 | 40.571685 | 0.4249629 | 20 |  |  | 0.6 | 129 | 0.4651163 | √ | √ | √ | √ | √ | √ | 合格 | 203012 | 20251206 | 15
20 | 杭星 | 20251206 | Ar | 09121 | 605277 | 上海 | 01.07 | 19.11 | 5.7 | 58 | 40.6 | [13 empty] | 57.9 | 0.1724138 | 98.6 | 40.772039 | 0.4237414 | 20 |  |  | 2.5 | 124.4 | 2.009646 | √ | √ | √ | √ | √ | √ | 合格 | 203012 | 20251206 | 15
21 | 杭星 | 20251206 | Ar | 06698 | 869417 | JP | 07.8 | 20.7 | 5.7 | 49.7 | 40 | [13 empty] | 49.6 | 0.2012072 | 89.7 | 40.170977 | 0.4274425 | 20 |  |  | 2.1 | 147.7 | 1.421801 | √ | √ | √ | √ | √ | √ | 合格 | 203012 | 20251206 | 15
22 | 杭星 | 20251206 | Ar | 07819 | 756485 | JP | 07.7 | 19.12 | 5.7 | 49.7 | 40 | [13 empty] | 49.6 | 0.2012072 | 89.7 | 40.170977 | 0.4274425 | 20 |  |  | 2.2 | 147.8 | 1.488498 | √ | √ | √ | √ | √ | √ | 合格 | 203012 | 20251206 | 15
23 | 杭星 | 20251206 | Ar | 10505 | 597360 | JP | 13.1 | 20.5 | 5.7 | 47.5 | 40 | [13 empty] | 47.4 | 0.2105263 | 87.5 | 40.170977 | 0.4274425 | 20 |  |  | 2.3 | 146.1 | 1.574264 | √ | √ | √ | √ | √ | √ | 合格 | 203012 | 20251206 | 15
24 | 杭星 | 20251206 | Ar | 10662 | 865373 | YA | 15.4 | 20.5 | 5.7 | 46.9 | 40.1 | [13 empty] | 46.8 | 0.2132196 | 87 | 40.271154 | 0.426818 | 20 |  |  | 2.8 | 149 | 1.879195 | √ | √ | √ | √ | √ | √ | 合格 | 203012 | 20251206 | 15
25 | 杭星 | 20251206 | Ar | 07227 | 435437 | JP | 12.11 | 20.9 | 5.7 | 48.3 | 40 | [13 empty] | 48.2 | 0.2070393 | 88.3 | 40.170977 | 0.4274425 | 20 |  |  | 3.1 | 146 | 2.123288 | √ | √ | √ | √ | √ | √ | 合格 | 203012 | 20251206 | 15
26 | 杭星 | 20251206 | Ar | 10661 | 465101 | JP | 10.3 | 20.10 | 5.7 | 48.3 | 38 | [13 empty] | 48.2 | 0.2070393 | 86.3 | 38.167437 | 0.4406237 | 20 |  |  | 1.6 | 136.4 | 1.173021 | √ | √ | √ | √ | √ | √ | 合格 | 203012 | 20251206 | 15
27 | 杭星 | 20251206 | Ar | 10298 | 107164 | YF | 15.3 | 20.6 | 5.7 | 46.8 | 40.1 | [13 empty] | 46.7 | 0.2136752 | 86.9 | 40.271154 | 0.426818 | 20 |  |  | 2.5 | 153.9 | 1.624431 | √ | √ | √ | √ | √ | √ | 合格 | 203012 | 20251206 | 15
28 | 杭星 | 20251206 | Ar | 10097 | 281415 | JP | 13.3 | 19.9 | 5.7 | 47.3 | 40 | [13 empty] | 47.2 | 0.2114165 | 87.3 | 40.170977 | 0.4274425 | 20 |  |  | 2.7 | 149.2 | 1.809651 | √ | √ | √ | √ | √ | √ | 合格 | 203012 | 20251206 | 15
29 | 杭星 | 20251206 | Ar | 10191 | 068165 | 上海 | 11.5 | 20.7 | 5.7 | 47.9 | 40.9 | [13 empty] | 47.8 | 0.2087683 | 88.8 | 41.07257 | 0.4219315 | 20 |  |  | 2.1 | 161.4 | 1.301115 | √ | √ | √ | √ | √ | √ | 合格 | 203012 | 20251206 | 15
30 | 杭星 | 20251206 | Ar | 05631 | 463007 | YF | 15.10 | 20.10 | 5.7 | 47.7 | 40 | [13 empty] | 47.6 | 0.2096436 | 87.9 | 40.371331 | 0.9283275 | 20 |  |  | 4.8 | 157.5 | 3.047619 | √ | √ | √ | √ | √ | √ | 合格 | 203012 | 20251206 | 15
31 | 杭星 | 20251206 | Ar | 02770 | 788042 | YA | 20.11 |  | 5.7 | 48.9 | 40 | [13 empty] | 48.8 | 0.204499 | 88.9 | 40.170977 | 0.4274425 | 20 |  |  | 2.7 | 147.2 | 1.834239 | √ | √ | √ | √ | √ | √ | 合格 | 203012 | 20251206 | 15
32 | 杭星 | 20251206 | Ar | 07730 | 649076 | RL | 09.6 | 20.1 | 5.7 | 54.1 | 40.6 | [13 empty] | 54 | 0.1848429 | 94.7 | 40.772039 | 0.4237414 | 20 |  |  | 1.9 | 131.6 | 1.443769 | √ | √ | √ | √ | √ | √ | 合格 | 203012 | 20251206 | 15
33 | 杭星 | 20251206 | Ar | 08341 | 251435 | KC | 20.8 |  | 5.7 | 46.4 | 40 | [13 empty] | 46.3 | 0.2155172 | 86.4 | 40.170977 | 0.4274425 | 20 |  |  | 2.5 | 146.9 | 1.701838 | √ | √ | √ | √ | √ | √ | 合格 | 203012 | 20251206 | 15
34 | 杭星 | 20251206 | Ar | 07845 | 221277 | YF | 15.4 | 20.7 | 5.7 | 46.8 | 40.1 | [13 empty] | 46.7 | 0.2136752 | 86.9 | 40.271154 | 0.426818 | 20 |  |  | 1.1 | 157.4 | 0.6988564 | √ | √ | √ | √ | √ | √ | 合格 | 203012 | 20251206 | 15
35 | 杭星 | 20251206 | Ar | 07784 | 639365 | YA | 20.8 |  | 5 | 43.8 | 40 | [13 empty] | 43.7 | 0.2283105 | 83.8 | 40.170977 | 0.4274425 | 20 |  |  | 4.1 | 164.4 | 2.493917 | √ | √ | √ | √ | √ | √ | 合格 | 203012 | 20251206 | 15
36 | 杭星 | 20251206 | Ar | 09574 | 513154 | 上海 | 07.6 | 18.12 | 5.7 | 55 | 40.6 | [13 empty] | 54.9 | 0.1818182 | 95.6 | 40.772039 | 0.4237414 | 20 |  |  | 3.4 | 133.6 | 2.54491 | √ | √ | √ | √ | √ | √ | 合格 | 203012 | 20251206 | 15
37 | 杭星 | 20251206 | Ar | 10374 | 386155 | YF | 14.7 | 20.8 | 5.7 | 46.4 | 40.1 | [13 empty] | 46.3 | 0.2155172 | 86.5 | 40.271154 | 0.426818 | 20 |  |  | 3.1 | 155 | 2 | √ | √ | √ | √ | √ | √ | 合格 | 203012 | 20251206 | 15
38 | 杭星 | 20251206 | Ar | 09894 | 201028 | RL | 10.5 | 20.5 | 5.7 | 52.6 | 41.1 | [13 empty] | 52.5 | 0.1901141 | 93.7 | 41.272924 | 0.4207397 | 20 |  |  | 1.9 | 136.1 | 1.396032 | √ | √ | √ | √ | √ | √ | 合格 | 203012 | 20251206 | 15
39 | 杭星 | 20251206 | Ar | 09491 | 776134 | YA | 20.11 |  | 5.7 | 48.2 | 40 | [13 empty] | 48.1 | 0.2074689 | 88.2 | 40.170977 | 0.4274425 | 20 |  |  | 2.5 | 146 | 1.712329 | √ | √ | √ | √ | √ | √ | 合格 | 203012 | 20251206 | 15
40 | 杭星 | 20251206 | Ar | 03084 | 158317 | RL | 08.4 | 19.3 | 5.7 | 54.6 | 40.3 | [13 empty] | 54.5 | 0.1831502 | 94.9 | 40.471508 | 0.4255782 | 20 |  |  | 4 | 135.1 | 2.96077 | √ | √ | √ | √ | √ | √ | 合格 | 203012 | 20251206 | 15
41 | 杭星 | 20251206 | Ar | 07140 | 849018 | YA | 14.8 | 19.10 | 5.7 | 47.7 | 40.8 | [13 empty] | 47.6 | 0.2096436 | 88.5 | 40.972393 | 0.4225319 | 20 |  |  | 3.1 | 151.1 | 2.051621 | √ | √ | √ | √ | √ | √ | 合格 | 203012 | 20251206 | 15
42 | 杭星 | 20251206 | Ar | 06027 | 727298 | JP | 10.5 | 20.121 | 5.7 | 49.5 | 40 | [13 empty] | 49.4 | 0.2020202 | 89.5 | 40.170977 | 0.4274425 | 20 |  |  | 4.6 | 148.7 | 3.093477 | √ | √ | √ | √ | √ | √ | 合格 | 203012 | 20251206 | 15
43 | 杭星 | 20251206 | Ar | 05145 | 032235 | SZ | 09.3 | 20.9 | 5.7 | 57 | 40.1 | [13 empty] | 56.9 | 0.1754386 | 97.1 | 40.271154 | 0.426818 | 20 |  |  | 1.8 | 128.3 | 1.402962 | √ | √ | √ | √ | √ | √ | 合格 | 203012 | 20251206 | 15
44 | 杭星 | 20251209 | Ar | 04174 | 155479 | YA | 20.4 |  | 5 | 46.7 | 40 | [13 empty] | 46.6 | 0.2141328 | 86.7 | 40.162957 | 0.4073925 | 19 |  |  | 3.3 | 149.7 | 2.204409 | √ | √ | √ | √ | √ | √ | 合格 | 203012 | 20251209 | 15
45 | 杭星 | 20251209 | Ar | 03694 | 720234 | YA | 15.10 | 20.10 | 5.7 | 47.2 | 40.5 | [13 empty] | 47.1 | 0.2118644 | 87.7 | 40.663742 | 0.4043012 | 19 |  |  | 2.5 | 146.2 | 1.709986 | √ | √ | √ | √ | √ | √ | 合格 | 203012 | 20251209 | 15
46 | 杭星 | 20251209 | Ar | 02845 | 455397 | RL | 09.3 | 20.8 | 5.7 | 53.4 | 40 | [13 empty] | 53.3 | 0.1872659 | 93.4 | 40.162957 | 0.4073925 | 19 |  |  | 2.3 | 134.5 | 1.710037 | √ | √ | √ | √ | √ | √ | 合格 | 203012 | 20251209 | 15
47 | 杭星 | 20251209 | Ar | 04973 | 241625 | JP | 04.8 | 20.8 | 5.7 | 50 | 40 | [13 empty] | 49.9 | 0.2 | 90 | 40.162957 | 0.4073925 | 19 |  |  | 2.2 | 143.6 | 1.532033 | √ | √ | √ | √ | √ | √ | 合格 | 203012 | 20251209 | 15
48 | 杭星 | 20251209 | Ar | 02623 | 086038 | YA | 14.6 | 20.6 | 5.7 | 48.1 | 40 | [13 empty] | 48 | 0.2079002 | 88.1 | 40.162957 | 0.4073925 | 19 |  |  | 3.7 | 143.5 | 2.578397 | √ | √ | √ | √ | √ | √ | 合格 | 203012 | 20251209 | 15
49 | 杭星 | 20251209 | Ar | 05143 | 766106 | YA | 14.11 | 20.5 | 5.7 | 46.8 | 40 | [13 empty] | 46.7 | 0.2136752 | 86.8 | 40.162957 | 0.4073925 | 19 |  |  | 2.5 | 147.6 | 1.693767 | √ | √ | √ | √ | √ | √ | 合格 | 203012 | 20251209 | 15
50 | 杭星 | 20251209 | Ar | 09922 | 144188 | RL | 05.5 | 20.1 | 5.7 | 57.5 | 40.7 | [13 empty] | 57.4 | 0.173913 | 98.2 | 40.864056 | 0.403086 | 19 |  |  | 0.4 | 123.8 | 0.3231018 | √ | √ | √ | √ | √ | √ | 合格 | 203012 | 20251209 | 15
51 | 杭星 | 20251209 | Ar | 03874 | 783280 | YA | 20.11 |  | 5.7 | 48.2 | 40 | [13 empty] | 48.1 | 0.2074689 | 88.2 | 40.162957 | 0.4073925 | 19 |  |  | 3.7 | 149.1 | 2.481556 | √ | √ | √ | √ | √ | √ | 合格 | 203012 | 20251209 | 15
52 | 杭星 | 20251209 | Ar | 03770 | 037241 | YA | 14.9 | 19.12 | 5.7 | 48 | 40 | [13 empty] | 47.9 | 0.2083333 | 88 | 40.162957 | 0.4073925 | 19 |  |  | 3.7 | 144.3 | 2.564103 | √ | √ | √ | √ | √ | √ | 合格 | 203012 | 20251209 | 15
53 | 杭星 | 20251209 | Ar | 09580 | 985208 | YA | 18.11 |  | 5.7 | 48 | 40.5 | [13 empty] | 47.9 | 0.2083333 | 88.5 | 40.663742 | 0.4043012 | 19 |  |  | 2.7 | 143.3 | 1.884159 | √ | √ | √ | √ | √ | √ | 合格 | 203012 | 20251209 | 15
54 | 杭星 | 20251209 | Ar | 09896 | 147212 | 上海 | 03.5 | 19.10 | 5.7 | 54.8 | 40.6 | [13 empty] | 54.7 | 0.1824818 | 95.4 | 40.763899 | 0.4036921 | 19 |  |  | 1.9 | 132.2 | 1.437216 | √ | √ | √ | √ | √ | √ | 合格 | 203012 | 20251209 | 15
55 | 杭星 | 20251209 | Ar | 08393 | 778231 | RL | 09.8 | 20.9 | 5.7 | 53 | 41.1 | [13 empty] | 52.9 | 0.1886792 | 94.1 | 41.264684 | 0.400691 | 19 |  |  | 1.2 | 135 | 0.8888889 | √ | √ | √ | √ | √ | √ | 合格 | 203012 | 20251209 | 15
56 | 杭星 | 20251209 | Ar | 10634 | 282020 | SZ | 99.7 | 20.8 | 5.7 | 56 | 41 | [13 empty] | 55.9 | 0.1785714 | 97 | 41.164527 | 0.4012854 | 19 |  |  | 2 | 130.4 | 1.533742 | √ | √ | √ | √ | √ | √ | 合格 | 202907 | 20251209 | 15
57 | 杭星 | 20251209 | Ar | 10558 | 711173 | JP | 05.8 | 20.11 | 5.7 | 48.8 | 40 | [13 empty] | 48.7 | 0.204918 | 88.8 | 40.162957 | 0.4073925 | 19 |  |  | 2.1 | 151.1 | 1.389808 | √ | √ | √ | √ | √ | √ | 合格 | 203012 | 20251209 | 15
58 | 杭星 | 20251209 | Ar | 08765 | 290089 | JP | 11.10 | 20.6 | 5.7 | 50.3 | 40 | [13 empty] | 50.2 | 0.1988072 | 90.3 | 40.162957 | 0.4073925 | 19 |  |  | 2.5 | 143.9 | 1.737318 | √ | √ | √ | √ | √ | √ | 合格 | 203012 | 20251209 | 15
59 | 杭星 | 20251209 | Ar | 06424 | 770294 | 上海 | 05.10 | 20.11 | 5.7 | 56.4 | 40.6 | [13 empty] | 56.3 | 0.177305 | 97 | 40.763899 | 0.4036921 | 19 |  |  | 1.6 | 132.4 | 1.208459 | √ | √ | √ | √ | √ | √ | 合格 | 203012 | 20251209 | 15
60 | 杭星 | 20251209 | Ar | 10582 | 593354 | JP | 11.4 | 20.10 | 5.7 | 50.1 | 40 | [13 empty] | 50.1 | 0 | 90.2 | 40.162957 | 0.4073925 | 19 |  |  | 2.4 | 143.6 | 1.671309 | √ | √ | √ | √ | √ | √ | 合格 | 203012 | 20251209 | 15
61 | 杭星 | 20251209 | Ar | 10562 | 689016 | JP | 15.12 | 20.12 | 5.7 | 47.7 | 40 | [13 empty] | 47.6 | 0.2096436 | 87.7 | 40.162957 | 0.4073925 | 19 |  |  | 2.2 | 149 | 1.47651 | √ | √ | √ | √ | √ | √ | 合格 | 203012 | 20251209 | 15
62 | 杭星 | 20251209 | Ar | 03711 | 783438 | YA | 20.11 |  | 5.7 | 49.1 | 40 | [13 empty] | 49 | 0.203666 | 89.1 | 40.162957 | 0.4073925 | 19 |  |  | 2 | 146.3 | 1.367054 | √ | √ | √ | √ | √ | √ | 合格 | 203012 | 20251209 | 15
63 | 杭星 | 20251209 | Ar | 10570 | 211146 | YA | 18.12 |  | 5.7 | 48.4 | 40.2 | [13 empty] | 48.3 | 0.2066116 | 88.6 | 40.363271 | 0.4061468 | 19 |  |  | 2.6 | 147.5 | 1.762712 | √ | √ | √ | √ | √ | √ | 合格 | 203012 | 20251209 | 15
64 | 杭星 | 20251209 | Ar | 10498 | 006307 | YA | 16.8 |  | 5.7 | 49.6 | 40 | [13 empty] | 49.5 | 0.2016129 | 89.6 | 40.162957 | 0.4073925 | 19 |  |  | 2 | 141.3 | 1.415428 | √ | √ | √ | √ | √ | √ | 合格 | 203012 | 20251209 | 15
65 | 杭星 | 20251209 | Ar | 10497 | 180302 | SZ | 09.9 |  | 5.7 | 56.8 | 41.1 | [13 empty] | 56.7 | 0.1760563 | 97.9 | 41.264684 | 0.400691 | 19 |  |  | 4.4 | 135.8 | 3.240059 | √ | √ | √ | √ | √ | √ | 合格 | 203012 | 20251209 | 15
66 | 杭星 | 20251209 | Ar | 10554 | 101090 | JP | 07.1 | 19.11 | 5.7 | 49.2 | 40 | [13 empty] | 49.1 | 0.203252 | 89.2 | 40.162957 | 0.4073925 | 19 |  |  | 2.7 | 154.9 | 1.74306 | √ | √ | √ | √ | √ | √ | 合格 | 203012 | 20251209 | 15
67 | 杭星 | 20251209 | Ar | 10577 | 362312 | JP | 19.7 |  | 5 | 43.2 | 37 | [13 empty] | 43.1 | 0.2314815 | 80.2 | 37.158247 | 0.4276946 | 19 |  |  | 1.9 | 148.4 | 1.280323 | √ | √ | √ | √ | √ | √ | 合格 | 203012 | 20251209 | 15
68 | 杭星 | 20251209 | Ar | 10573 | 103004 | JP | 08.8 | 19.3 | 5.7 | 48.7 | 40 | [13 empty] | 48 | 1.437372 | 88.7 | 40.763899 | 1.909748 | 19 |  |  | 1.3 | 154.6 | 0.8408797 | √ | √ | √ | √ | √ | √ | 合格 | 203012 | 20251209 | 15
69 | 杭星 | 20251212 | Ar | 02927 | 15508 | SZ | 03.8 | 20.10 | 5.7 | 53.6 | 41.3 | [13 empty] | 53.5 | 0.1865672 | 94.9 | 41.436018 | 0.3293414 | 15 |  |  | 1.2 | 135.3 | 0.886918 | √ | √ | √ | √ | √ | √ | 合格 | 203012 | 20251212 | 15
70 | 杭星 | 20251212 | Ar | 06578 | 070082 | 上海 | 06.1 | 20.11 | 5.7 | 53.2 | 40.4 | [13 empty] | 53.1 | 0.1879699 | 93.6 | 40.535235 | 0.3347401 | 15 |  |  | 2.1 | 134.7 | 1.55902 | √ | √ | √ | √ | √ | √ | 合格 | 203012 | 20251212 | 15
71 | 杭星 | 20251212 | Ar | 12366 | 391242 | 上海 | 09.6 | 18.5 | 5.7 | 56 | 40.6 | [13 empty] | 55.9 | 0.1785714 | 96.6 | 40.735409 | 0.3335197 | 15 |  |  | 2.5 | 129 | 1.937984 | √ | √ | √ | √ | √ | √ | 合格 | 203012 | 20251212 | 15
72 | 杭星 | 20251212 | Ar | 12272 | 052002 | JP | 12.1 | 20.7 | 5.7 | 48 | 40 | [13 empty] | 47.9 | 0.2083333 | 88 | 40.134887 | 0.3372175 | 15 |  |  | 1.4 | 147.9 | 0.9465855 | √ | √ | √ | √ | √ | √ | 合格 | 203012 | 20251212 | 15
73 | 杭星 | 20251212 | Ar | 11411 | 263072 | JP | 13.8 | 20.3 | 5.7 | 46.7 | 40.2 | [13 empty] | 46.6 | 0.2141328 | 86.9 | 40.335061 | 0.3359726 | 15 |  |  | 2.2 | 147.1 | 1.495581 | √ | √ | √ | √ | √ | √ | 合格 | 203012 | 20251212 | 15
74 | 杭星 | 20251212 | Ar | 12239 | 639014 | YA | 19.3 |  | 5.7 | 46 | 40 | [13 empty] | 45.9 | 0.2173913 | 86 | 40.134887 | 0.3372175 | 15 |  |  | 3.2 | 150.2 | 2.130493 | √ | √ | √ | √ | √ | √ | 合格 | 203012 | 20251212 | 15
75 | 杭星 | 20251212 | Ar | 08536 | 083274 | YA | 20.1 |  | 5 | 43 | 40 | [13 empty] | 42.9 | 0.2325581 | 83 | 40.134887 | 0.3372175 | 15 |  |  | 2.8 | 160.2 | 1.747815 | √ | √ | √ | √ | √ | √ | 合格 | 203012 | 20251212 | 15
76 | 杭星 | 20251212 | Ar | 12261 | 580066 | JP | 09.4 | 20.10 | 5.7 | 48.9 | 38 | [13 empty] | 48.8 | 0.204499 | 86.9 | 38.133147 | 0.3503868 | 15 |  |  | 2.5 | 133.1 | 1.878287 | √ | √ | √ | √ | √ | √ | 合格 | 203012 | 20251212 | 15
77 | 杭星 | 20251212 | Ar | 03437 | 178182 | JP | 04.3 | 20.8 | 5.7 | 49.5 | 40.1 | [13 empty] | 49.4 | 0.2020202 | 89.6 | 40.234974 | 0.3365935 | 15 |  |  | 5.5 | 149.5 | 3.67893 | √ | √ | √ | √ | √ | √ | 合格 | 203012 | 20251212 | 15
78 | 杭星 | 20251212 | Ar | 08533 | 604229 | KC | 20.11 |  | 5.7 | 46 | 40 | [13 empty] | 45.9 | 0.2173913 | 86 | 40.134887 | 0.3372175 | 15 |  |  | 2.3 | 149.9 | 1.534356 | √ | √ | √ | √ | √ | √ | 合格 | 203012 | 20251212 | 15
79 | 杭星 | 20251213 | Ar | 06176 | 295338 | 上海 | 04.4 | 20.8 | 5.7 | 57.2 | 40 | [13 empty] | 57.1 | 0.1748252 | 97.2 | 40.162957 | 0.4073925 | 19 |  |  | 2.3 | 120.5 | 1.908714 | √ | √ | √ | √ | √ | √ | 合格 | 203012 | 20251213 | 15
80 | 杭星 | 20251213 | Ar | 12233 | 643138 | 上海 | 09.5 | 19.9 | 5.7 | 55.2 | 40.4 | [13 empty] | 55.1 | 0.1811594 | 95.6 | 40.563585 | 0.4049134 | 19 |  |  | 2.6 | 124.9 | 2.081665 | √ | √ | √ | √ | √ | √ | 合格 | 203012 | 20251213 | 15
81 | 杭星 | 20251213 | Ar | 12350 | 218079 | KC | 21.10 |  | 5 | 45.5 | 40 | [13 empty] | 45.4 | 0.2197802 | 85.5 | 40.162957 | 0.4073925 | 19 |  |  | 2.3 | 150 | 1.533333 | √ | √ | √ | √ | √ | √ | 合格 | 203012 | 20251213 | 15
82 | 杭星 | 20251213 | Ar | 02561 | 081010 | JP | 11.1 | 20.8 | 5.7 | 50.3 | 40 | [13 empty] | 50.2 | 0.1988072 | 90.3 | 40.162957 | 0.4073925 | 19 |  |  | 2.4 | 141.1 | 1.700921 | √ | √ | √ | √ | √ | √ | 合格 | 203012 | 20251213 | 15
83 | 杭星 | 20251213 | Ar | 11324 | 887295 | YA | 20.11 |  | 5.7 | 48.6 | 40 | [13 empty] | 48.5 | 0.2057613 | 88.6 | 40.162957 | 0.4073925 | 19 |  |  | 3 | 139.2 | 2.155172 | √ | √ | √ | √ | √ | √ | 合格 | 203012 | 20251213 | 15
84 | 杭星 | 20251213 | Ar | 08845 | 712050 | JP | 10.5 | 20.3 | 5.7 | 49.8 | 40 | [13 empty] | 49.7 | 0.2008032 | 89.8 | 40.162957 | 0.4073925 | 19 |  |  | 1.8 | 143.7 | 1.25261 | √ | √ | √ | √ | √ | √ | 合格 | 203012 | 20251213 | 15
85 | 杭星 | 20251213 | Ar | 02935 | 788379 | YA | 20.11 |  | 5.7 | 48 | 40 | [13 empty] | 47.9 | 0.2083333 | 88 | 40.162957 | 0.4073925 | 19 |  |  | 2.8 | 143.8 | 1.947149 | √ | √ | √ | √ | √ | √ | 合格 | 203012 | 20251213 | 15
86 | 杭星 | 20251213 | Ar | 10476 | 019370 | YA | 20.6 |  | 5.7 | 49.7 | 40 | [13 empty] | 48.2 | 3.018109 | 88.3 | 40.162957 | 0.4073925 | 19 |  |  | 3.2 | 142.1 | 2.251935 | √ | √ | √ | √ | √ | √ | 合格 | 203012 | 20251213 | 15
87 | 杭星 | 20251213 | Ar | 10508 | 748442 | RL | 06.12 | 20.8 | 5.7 | 55.3 | 38.6 | [13 empty] | 55.2 | 0.1808318 | 93.9 | 38.760759 | 0.4164741 | 19 |  |  | 2.2 | 118.6 | 1.854975 | √ | √ | √ | √ | √ | √ | 合格 | 203012 | 20251213 | 15
88 | 杭星 | 20251213 | Ar | 03522 | 238154 | 上海 | 11.11 | 19.10 | 5.7 | 47 | 40.8 | [13 empty] | 46.9 | 0.212766 | 87.8 | 40.964213 | 0.4024828 | 19 |  |  | 1.9 | 163.5 | 1.16208 | √ | √ | √ | √ | √ | √ | 合格 | 203012 | 20251213 | 15
89 | 杭星 | 20251213 | Ar | 12351 | 467234 | YA | 15.6 | 20.9 | 5.7 | 48.2 | 40.1 | [13 empty] | 48.1 | 0.2074689 | 88.3 | 40.263114 | 0.4067681 | 19 |  |  | 2.4 | 143.2 | 1.675978 | √ | √ | √ | √ | √ | √ | 合格 | 203012 | 20251213 | 15
90 | 杭星 | 20251213 | Ar | 03760 | 711168 | YA | 13.4 | 20.12 | 5.7 | 48.8 | 40 | [13 empty] | 48.7 | 0.204918 | 88.8 | 40.162957 | 0.4073925 | 19 |  |  | 2.3 | 145.2 | 1.584022 | √ | √ | √ | √ | √ | √ | 合格 | 203012 | 20251213 | 15
91 | 杭星 | 20251213 | Ar | 10646 | 048238 | SZ | 10.3 | 20.6 | 5.7 | 57.7 | 40.4 | [13 empty] | 57.6 | 0.1733102 | 98.1 | 40.563585 | 0.4049134 | 19 |  |  | 1.8 | 125.9 | 1.429706 | √ | √ | √ | √ | √ | √ | 合格 | 203012 | 20251213 | 15
92 | 杭星 | 20251213 | Ar | 09386 | 373017 | JP | 08.12 | 20.9 | 5.7 | 49.9 | 40 | [13 empty] | 49.8 | 0.2004008 | 89.9 | 40.162957 | 0.4073925 | 19 |  |  | 2.8 | 146.4 | 1.912568 | √ | √ | √ | √ | √ | √ | 合格 | 203012 | 20251213 | 15
93 | 杭星 | 20251213 | Ar | 11929 | 041206 | YA | 14.9 | 19.11 | 5.7 | 48 | 40 | [13 empty] | 47.9 | 0.2083333 | 88 | 40.162957 | 0.4073925 | 19 |  |  | 2.5 | 141.8 | 1.763047 | √ | √ | √ | √ | √ | √ | 合格 | 203012 | 20251213 | 15
94 | 杭星 | 20251213 | Ar | 10652 | 068334 | 上海 | 04.8 | 20.9 | 5.7 | 50.2 | 40 | [13 empty] | 50.1 | 0.1992032 | 90.2 | 40.162957 | 0.4073925 | 19 |  |  | 1.7 | 142.4 | 1.19382 | √ | √ | √ | √ | √ | √ | 合格 | 203012 | 20251213 | 15
95 | 杭星 | 20251213 | Ar | 10631 | 829424 | JP | 09.6 | 20.7 | 5.7 | 49.6 | 40 | [13 empty] | 49.5 | 0.2016129 | 89.6 | 40.162957 | 0.4073925 | 19 |  |  | 1.9 | 145.7 | 1.304049 | √ | √ | √ | √ | √ | √ | 合格 | 203012 | 20251213 | 15
96 | 杭星 | 20251213 | Ar | 10552 | 435153 | JP | 12.11 | 20.5 | 5.7 | 47.4 | 40 | [13 empty] | 47.3 | 0.2109705 | 87.4 | 40.162957 | 0.4073925 | 19 |  |  | 2.8 | 146.6 | 1.909959 | √ | √ | √ | √ | √ | √ | 合格 | 203012 | 20251213 | 15
97 | 杭星 | 20251213 | Ar | 08797 | 153206 | YF | 16.8 |  | 5.7 | 48 | 40 | [13 empty] | 47.9 | 0.2083333 | 88.2 | 40.363271 | 0.9081775 | 19 |  |  | 1.6 | 139.4 | 1.147776 | √ | √ | √ | √ | √ | √ | 合格 | 203012 | 20251213 | 15
98 | 杭星 | 20251213 | Ar | 11608 | 435464 | JP | 12.11 | 20.5 | 5.7 | 48 | 40 | [13 empty] | 47.9 | 0.2083333 | 88 | 40.162957 | 0.4073925 | 19 |  |  | 1.4 | 141.6 | 0.9887006 | √ | √ | √ | √ | √ | √ | 合格 | 203012 | 20251213 | 15
99 | 杭星 | 20251213 | Ar | 09792 | 672267 | JP | 03.11 | 20.4 | 5.7 | 49.8 | 40.5 | [13 empty] | 49.7 | 0.2008032 | 90.3 | 40.663742 | 0.4043012 | 19 |  |  | 0.5 | 146.8 | 0.3405995 | √ | √ | √ | √ | √ | √ | 合格 | 203012 | 20251213 | 15
100 | 杭星 | 20251213 | Ar | 10642 | 240351 | JP | 13.8 | 20.1 | 5.7 | 48.7 | 40.1 | [13 empty] | 48.6 | 0.2053388 | 88.8 | 40.263114 | 0.4067681 | 19 |  |  | 2.6 | 140.8 | 1.846591 | √ | √ | √ | √ | √ | √ | 合格 | 203012 | 20251213 | 15
101 | 杭星 | 20251213 | Ar | 10584 | 209128 | YF | 16.11 | 20.11 | 5.7 | 48.4 | 40.2 | [13 empty] | 48.2 | 0.4132231 | 88.6 | 40.463428 | 0.6552935 | 19 |  |  | 2.8 | 159.9 | 1.751094 | √ | √ | √ | √ | √ | √ | 合格 | 203012 | 20251213 | 15
102 | 杭星 | 20251214 | Ar | 12020 | 017121 | 上海 | 06.1 | 19.3 | 5.7 | 55 | 40.6 | [13 empty] | 54.9 | 0.1818182 | 95.6 | 40.772039 | 0.4237414 | 20 |  |  | 3 | 130.7 | 2.295333 | √ | √ | √ | √ | √ | √ | 合格 | 203012 | 20251214 | 15
103 | 杭星 | 20251220 | Ar | 03753 | 788418 | YA | 20.11 |  | 5.7 | 49.1 | 40 | [13 empty] | 49 | 0.203666 | 89.1 | 40.155338 | 0.388345 | 18 |  |  | 1.4 | 139.2 | 1.005747 | √ | √ | √ | √ | √ | √ | 合格 | 203012 | 20251220 | 15
104 | 杭星 | 20251220 | Ar | 03674 | 019209 | YA | 20.6 |  | 5.7 | 48.5 | 40 | [13 empty] | 48.4 | 0.2061856 | 88.5 | 40.155338 | 0.388345 | 18 |  |  | 2.3 | 139.4 | 1.649928 | √ | √ | √ | √ | √ | √ | 合格 | 203012 | 20251220 | 15
105 | 杭星 | 20251220 | Ar | 10500 | 17562 | JP | 04.10 | 19.8 | 5.7 | 57.8 | 40.4 | [13 empty] | 57.7 | 0.1730104 | 98.2 | 40.55589 | 0.3858663 | 18 |  |  | 2.1 | 117.4 | 1.788756 | √ | √ | √ | √ | √ | √ | 合格 | 203012 | 20251220 | 15
106 | 杭星 | 20251220 | Ar | 03925 | 019462 | YA | 20.6 |  | 5.7 | 48 | 40 | [13 empty] | 47.9 | 0.2083333 | 88 | 40.155338 | 0.388345 | 18 |  |  | 3 | 142.1 | 2.111189 | √ | √ | √ | √ | √ | √ | 合格 | 203012 | 20251220 | 15
107 | 杭星 | 20251220 | Ar | 03493 | 788031 | YA | 20.11 |  | 5.7 | 48.7 | 40 | [13 empty] | 48.6 | 0.2053388 | 88.7 | 40.155338 | 0.388345 | 18 |  |  | 3.2 | 157.5 | 2.031746 | √ | √ | √ | √ | √ | √ | 合格 | 203012 | 20251220 | 15
108 | 杭星 | 20251220 | Ar | 10551 | 646447 | YA | 20.8 |  | 5 | 43.7 | 40 | [13 empty] | 43.6 | 0.228833 | 83.7 | 40.155338 | 0.388345 | 18 |  |  | 0.5 | 152.1 | 0.3287311 | √ | √ | √ | √ | √ | √ | 合格 | 203012 | 20251220 | 15
109 | 杭星 | 20251220 | Ar | 07445 | 278329 | KC | 20.8 |  | 5 | 44.8 | 40 | [13 empty] | 44.7 | 0.2232143 | 84.8 | 40.155338 | 0.388345 | 18 |  |  | 5.9 | 157.7 | 3.741281 | √ | √ | √ | √ | √ | √ | 合格 | 203012 | 20251220 | 15
110 | 杭星 | 20251220 | Ar | 07948 | 218466 | YF | 15.4 | 20.4 | 5.7 | 47.4 | 40.2 | [13 empty] | 47.3 | 0.2109705 | 87.6 | 40.355614 | 0.3870995 | 18 |  |  | 1.2 | 144.5 | 0.8304498 | √ | √ | √ | √ | √ | √ | 合格 | 203012 | 20251220 | 15
111 | 杭星 | 20251220 | Ar | 09623 | 199496 | JP | 05.3 | 18.4 | 5.7 | 48.8 | 40 | [13 empty] | 48.7 | 0.204918 | 88.8 | 40.155338 | 0.388345 | 18 |  |  | 1.3 | 143.3 | 0.9071877 | √ | √ | √ | √ | √ | √ | 合格 | 203012 | 20251220 | 15
112 | 杭星 | 20251220 | Ar | 10496 | 948275 | JP | 07.9 | 19.11 | 5.7 | 50.5 | 40 | [13 empty] | 50.4 | 0.1980198 | 90.5 | 40.155338 | 0.388345 | 18 |  |  | 1.5 | 142.3 | 1.054111 | √ | √ | √ | √ | √ | √ | 合格 | 203012 | 20251220 | 15
113 | 杭星 | 20251220 | Ar | 10029 | 829159 | JP | 09.6 | 20.12 | 5.7 | 50 | 40 | [13 empty] | 49.9 | 0.2 | 90 | 40.155338 | 0.388345 | 18 |  |  | 0.8 | 127.3 | 0.6284368 | √ | √ | √ | √ | √ | √ | 合格 | 203012 | 20251220 | 15
114 | 杭星 | 20251220 | Ar | 10568 | 154251 | KP | 07.9 | 20.8 | 5.8 | 53.9 | 40.7 | [13 empty] | 53.8 | 0.1855288 | 94.6 | 40.856304 | 0.3840393 | 18 |  |  | 3.1 | 147.6 | 2.100271 | √ | √ | √ | √ | √ | √ | 合格 | 203012 | 20251220 | 15
115 | 杭星 | 20251220 | Ar | 10649 | 105233 | YA | 14.5 | 19.6 | 5.7 | 46.9 | 40.3 | [13 empty] | 46.8 | 0.2132196 | 87.2 | 40.455752 | 0.3864814 | 18 |  |  | 0.6 | 148.5 | 0.4040404 | √ | √ | √ | √ | √ | √ | 合格 | 203012 | 20251220 | 15
116 | 杭星 | 20251220 | Ar | 11312 | 463450 | YF | 15.10 | 20.11 | 5.7 | 46.8 | 40.1 | [13 empty] | 46.7 | 0.2136752 | 86.9 | 40.255476 | 0.3877207 | 18 |  |  | 1.1 | 160.8 | 0.6840796 | √ | √ | √ | √ | √ | √ | 合格 | 203012 | 20251220 | 15
117 | 杭星 | 20251220 | Ar | 05696 | 163170 | YA | 15.5 | 20.8 | 5.7 | 46.6 | 40.2 | [13 empty] | 46.5 | 0.2145923 | 86.8 | 40.355614 | 0.3870995 | 18 |  |  | 0.5 | 153 | 0.3267974 | √ | √ | √ | √ | √ | √ | 合格 | 203012 | 20251220 | 15
118 | 杭星 | 20251220 | Ar | 12002 | 754169 | SZ | 96.11 | 17.2 | 5.7 | 56.2 | 40.8 | [13 empty] | 56.1 | 0.1779359 | 97 | 40.956442 | 0.3834363 | 18 |  |  | 1.3 | 147.8 | 0.879567 | √ | √ | √ | √ | √ | √ | 合格 | 202611 | 20251220 | 15
119 | 杭星 | 20251220 | Ar | 07952 | 233352 | SZ | 99.4 | 19.12 | 5.7 | 56 | 40.8 | [13 empty] | 55.9 | 0.1785714 | 96.8 | 40.956442 | 0.3834363 | 18 |  |  | 1.5 | 146.2 | 1.025992 | √ | √ | √ | √ | √ | √ | 合格 | 202904 | 20251220 | 15
120 | 杭星 | 20251220 | Ar | 09801 | 126228 | 上海 | 03.3 | 20.12 | 5.7 | 55.6 | 40.2 | [13 empty] | 55.5 | 0.1798561 | 95.8 | 40.355614 | 0.3870995 | 18 |  |  | 1.5 | 131.4 | 1.141553 | √ | √ | √ | √ | √ | √ | 合格 | 203012 | 20251220 | 15
121 | 杭星 | 20251223 | Ar | 04911 | 185258 | YA | 18.7 |  | 5.7 | 47.2 | 40 | [13 empty] | 47.1 | 0.2118644 | 87.2 | 40.134887 | 0.3372175 | 15 |  |  | 1.8 | 147.5 | 1.220339 | √ | √ | √ | √ | √ | √ | 合格 | 203012 | 20251223 | 15
122 | 杭星 | 20251223 | Ar | 10641 | 456445 | KC | 18.5 |  | 5.7 | 48.5 | 40 | [13 empty] | 48.4 | 0.2061856 | 88.5 | 40.134887 | 0.3372175 | 15 |  |  | 2.4 | 141.5 | 1.696113 | √ | √ | √ | √ | √ | √ | 合格 | 203012 | 20251223 | 15
123 | 杭星 | 20251223 | Ar | 10480 | 174393 | JP | 18.12 |  | 5.7 | 46.7 | 40.2 | [13 empty] | 46.6 | 0.2141328 | 86.9 | 40.335061 | 0.3359726 | 15 |  |  | 2.1 | 147.3 | 1.425662 | √ | √ | √ | √ | √ | √ | 合格 | 203012 | 20251223 | 15
124 | 杭星 | 20251223 | Ar | 0654 | 813150 | 上海 | 06.9 | 20.10 | 5.7 | 55.2 | 40.8 | [13 empty] | 55.1 | 0.1811594 | 96 | 40.935583 | 0.3323113 | 15 |  |  | 2.7 | 145.5 | 1.85567 | √ | √ | √ | √ | √ | √ | 合格 | 203012 | 20251223 | 15
125 | 杭星 | 20251223 | Ar | 12265 | 448011 | 上海 | 10.6 | 20.7 | 5.7 | 54.4 | 40.4 | [13 empty] | 54.3 | 0.1838235 | 94.8 | 40.535235 | 0.3347401 | 15 |  |  | 1.4 | 143.2 | 0.9776536 | √ | √ | √ | √ | √ | √ | 合格 | 203012 | 20251223 | 15
126 | 杭星 | 20251223 | Ar | 10494 | 217293 | YA | 15.1 | 20.7 | 5.7 | 48.3 | 40 | [13 empty] | 48.2 | 0.2070393 | 88.3 | 40.134887 | 0.3372175 | 15 |  |  | 1.6 | 145.1 | 1.102688 | √ | √ | √ | √ | √ | √ | 合格 | 203012 | 20251223 | 15
127 | 杭星 | 20251223 | Ar | 11600 | 899172 | JP | 19.9 |  | 5 | 46.8 | 40 | [13 empty] | 46.7 | 0.2136752 | 86.8 | 40.134887 | 0.3372175 | 15 |  |  | 0.6 | 136.1 | 0.4408523 | √ | √ | √ | √ | √ | √ | 合格 | 203012 | 20251223 | 15
128 | 杭星 | 20251223 | Ar | 10635 | 887086 | YA | 20.11 |  | 5.7 | 48.8 | 40 | [13 empty] | 48.7 | 0.204918 | 88.8 | 40.134887 | 0.3372175 | 15 |  |  | 2.3 | 149.2 | 1.541555 | √ | √ | √ | √ | √ | √ | 合格 | 203012 | 20251223 | 15
129 | 杭星 | 20251223 | Ar | 11332 | 459272 | JP | 03.8 | 18.4 | 5.8 | 55.4 | 40.7 | [13 empty] | 55.3 | 0.1805054 | 96.1 | 40.835496 | 0.332914 | 15 |  |  | 1.5 | 136.9 | 1.09569 | √ | √ | √ | √ | √ | √ | 合格 | 203012 | 20251223 | 15
130 | 杭星 | 20251223 | Ar | 07691 | 675241 | JP | 13.6 | 20.9 | 5.7 | 47.7 | 40 | [13 empty] | 47.6 | 0.2096436 | 87.7 | 40.134887 | 0.3372175 | 15 |  |  | 2 | 151.1 | 1.323627 | √ | √ | √ | √ | √ | √ | 合格 | 203012 | 20251223 | 15
131 | 杭星 | 20251223 | Ar | 08895 | 783389 | YA | 20.11 |  | 5.7 | 49.1 | 40 | [13 empty] | 49 | 0.203666 | 89.1 | 40.134887 | 0.3372175 | 15 |  |  | 3.5 | 152.7 | 2.292076 | √ | √ | √ | √ | √ | √ | 合格 | 203012 | 20251223 | 15
132 | 杭星 | 20251223 | Ar | 10553 | 39509 | YA | 14.6 | 19.10 | 5.7 | 47.1 | 40.1 | [13 empty] | 47 | 0.2123142 | 87.2 | 40.234974 | 0.3365935 | 15 |  |  | 2.7 | 152.3 | 1.772817 | √ | √ | √ | √ | √ | √ | 合格 | 203012 | 20251223 | 15
133 | 杭星 | 20251223 | Ar | 12138 | 865398 | JP | 09.6 | 20.5 | 5.7 | 50.7 | 40 | [13 empty] | 50.6 | 0.1972387 | 90.7 | 40.134887 | 0.3372175 | 15 |  |  | 4 | 147.3 | 2.715547 | √ | √ | √ | √ | √ | √ | 合格 | 203012 | 20251223 | 15
134 | 杭星 | 20251223 | Ar | 03110 | 486383 | 上海 | 08.6 | 20.6 | 5.7 | 53 | 40.4 | [13 empty] | 52.9 | 0.1886792 | 93.4 | 40.535235 | 0.3347401 | 15 |  |  | 1.7 | 136.1 | 1.249082 | √ | √ | √ | √ | √ | √ | 合格 | 203012 | 20251223 | 15
135 | 杭星 | 20251223 | Ar | 10650 | 21190 | SZ | 03.2 | 18.11 | 5.7 | 56 | 40 | [13 empty] | 55.9 | 0.1785714 | 96 | 40.134887 | 0.3372175 | 15 |  |  | 1.5 | 132.6 | 1.131222 | √ | √ | √ | √ | √ | √ | 合格 | 203012 | 20251223 | 15
136 | 杭星 | 20251223 | Ar | 09845 | 30097 | JP | 10.7 | 20.11 | 5.7 | 47.6 | 38 | [13 empty] | 47.5 | 0.210084 | 85.6 | 38.133147 | 0.3503868 | 15 |  |  | 2.1 | 147.2 | 1.42663 | √ | √ | √ | √ | √ | √ | 合格 | 203012 | 20251223 | 15
137 | 杭星 | 20251223 | Ar | 12126 | 135061 | YF | 16.7 |  | 5.7 | 48 | 40.2 | [13 empty] | 47.9 | 0.2083333 | 88.2 | 40.335061 | 0.3359726 | 15 |  |  | 5.1 | 153.6 | 3.3203125 | √ | √ | √ | √ | √ | √ | 合格 | 203012 | 20251223 | 15
138 | 杭星 | 20251223 | Ar | 07653 | 056143 | RL | 06.3 | 20.11 | 5.7 | 56.1 | 40.8 | [13 empty] | 56 | 0.1782531 | 96.9 | 40.935583 | 0.3323113 | 15 |  |  | 2.1 | 133.7 | 1.570681 | √ | √ | √ | √ | √ | √ | 合格 | 203012 | 20251223 | 15
139 | 杭星 | 20251223 | Ar | 10639 | 294225 | JP | 10.3 | 20.11 | 5.7 | 48.7 | 38 | [13 empty] | 48.6 | 0.2053388 | 86.7 | 38.133147 | 0.3503868 | 15 |  |  | 1.1 | 139.6 | 0.7879656 | √ | √ | √ | √ | √ | √ | 合格 | 203012 | 20251223 | 15
140 | 杭星 | 20251223 | Ar | 12016 | 019110 | YA | 20.6 |  | 5.7 | 48.3 | 40 | [13 empty] | 48.2 | 0.2070393 | 88.3 | 40.134887 | 0.3372175 | 15 |  |  | 2.1 | 150.2 | 1.398136 | √ | √ | √ | √ | √ | √ | 合格 | 203012 | 20251223 | 15
141 | 杭星 | 20251223 | Ar | 08358 | 256007 | SZ | 00.9 | 20.1 | 5.7 | 56.6 | 41.4 | [13 empty] | 56.5 | 0.1766784 | 98 | 41.536105 | 0.328756 | 15 |  |  | 1.7 | 134.5 | 1.263941 | √ | √ | √ | √ | √ | √ | 合格 | 203012 | 20251223 | 15
142 | 杭星 | 20251224 | Ar | 10283 | 751484 | SZ | 01.2 | 19.11 | 5.7 | 54.2 | 38.4 | [13 empty] | 54.1 | 0.1845018 | 92.6 | 38.533495 | 0.3476432 | 15 |  |  | 1.3 | 105.2 | 1.235741 | √ | √ | √ | √ | √ | √ | 合格 | 203012 | 20251224 | 15
143 | 杭星 | 20251224 | Ar | 10168 | 514334 | RL | 05.10 | 20.12 | 5.7 | 54.3 | 38.9 | [13 empty] | 54.2 | 0.1841621 | 93.2 | 39.03393 | 0.3442931 | 15 |  |  | 1.2 | 118.2 | 1.015228 | √ | √ | √ | √ | √ | √ | 合格 | 203012 | 20251224 | 15
144 | 杭星 | 20251224 | Ar | 06493 | 161030 | 上海 | 12.6 | 19.12 | 5.7 | 47.5 | 40.6 | [13 empty] | 47.4 | 0.2105263 | 88.1 | 40.735409 | 0.3335197 | 15 |  |  | 3 | 152.5 | 1.967213 | √ | √ | √ | √ | √ | √ | 合格 | 203012 | 20251224 | 15
145 | 杭星 | 20251224 | Ar | 10586 | 799992 | RL | 09.10 | 20.4 | 5.7 | 53.1 | 40.6 | [13 empty] | 53 | 0.1883239 | 93.7 | 40.735409 | 0.3335197 | 15 |  |  | 1.6 | 129 | 1.24031 | √ | √ | √ | √ | √ | √ | 合格 | 203012 | 20251224 | 15
146 | 杭星 | 20251226 | Ar | 04737 | 55538 | YA | 20.4 |  | 5 | 46.4 | 40 | [13 empty] | 46.3 | 0.2155172 | 86.4 | 40.129273 | 0.3231825 | 14 |  |  | 3.2 | 151 | 2.119205 | √ | √ | √ | √ | √ | √ | 合格 | 203012 | 20251226 | 15
147 | 杭星 | 20251226 | Ar | 08745 | 005374 | SZ | 99.2 | 20.11 | 5.7 | 56 | 41.4 | [13 empty] | 55.9 | 0.1785714 | 97.4 | 41.530295 | 0.3147222 | 14 |  |  | 2 | 143.2 | 1.396648 | √ | √ | √ | √ | √ | √ | 合格 | 203012 | 20251226 | 15
148 | 杭星 | 20251226 | Ar | 08872 | 124110 | SZ | 09.7 | 20.7 | 5.7 | 56.1 | 40.6 | [13 empty] | 56 | 0.1782531 | 96.7 | 40.729711 | 0.3194852 | 14 |  |  | 2.2 | 138.4 | 1.589595 | √ | √ | √ | √ | √ | √ | 合格 | 203012 | 20251226 | 15
149 | 杭星 | 20251226 | Ar | 09336 | 061033 | 上海 | 10.3 | 20.12 | 5.7 | 51.6 | 38.6 | [13 empty] | 51.5 | 0.1937984 | 90.2 | 38.728251 | 0.3322565 | 14 |  |  | 2.3 | 133.4 | 1.724138 | √ | √ | √ | √ | √ | √ | 合格 | 203012 | 20251226 | 15
150 | 杭星 | 20251226 | Ar | 12438 | 219199 | YF | 15.4 | 20.12 | 5.7 | 46.8 | 40.2 | [13 empty] | 46.7 | 0.2136752 | 87 | 40.329419 | 0.3219378 | 14 |  |  | 4.2 | 157.1 | 2.673456 | √ | √ | √ | √ | √ | √ | 合格 | 203012 | 20251226 | 15
151 | 杭星 | 20251231 | Ar | 09489 | 527124 | YA | 19.5 |  | 5 | 45.4 | 40 | [13 empty] | 45.3 | 0.2202643 | 85.4 | 40.141303 | 0.3532575 | 16 |  |  | 2 | 157.7 | 1.268231 | √ | √ | √ | √ | √ | √ | 合格 | 203012 | 20251231 | 15
152 | 杭星 | 20251231 | Ar | 10567 | 649450 | RL | 09.6 | 20.5 | 5.7 | 54.2 | 40.3 | [13 empty] | 54.1 | 0.1845018 | 94.5 | 40.441612 | 0.3513945 | 16 |  |  | 0.9 | 136 | 0.6617647 | √ | √ | √ | √ | √ | √ | 合格 | 203012 | 20251231 | 15
153 | 杭星 | 20251231 | Ar | 10651 | 049261 | 上海 | 11.4 | 20.4 | 5.7 | 47.6 | 40.6 | [13 empty] | 47.1 | 1.05042 | 88.2 | 41.142333 | 1.335796 | 16 |  |  | 4.8 | 171.9 | 2.792321 | √ | √ | √ | √ | √ | √ | 合格 | 203012 | 20251231 | 15
154 | 杭星 | 20251231 | Ar | 10347 | 387013 | 上海 | 08.5 | 19.10 | 5.7 | 54.8 | 40.6 | [13 empty] | 54.7 | 0.1824818 | 95.4 | 40.741921 | 0.3495591 | 16 |  |  | 1.9 | 132.7 | 1.431801 | √ | √ | √ | √ | √ | √ | 合格 | 203012 | 20251231 | 15
155 | 杭星 | 20251231 | Ar | 10718 | 457035 | JP | 11.4 | 19.4 | 5.7 | 50.2 | 40 | [13 empty] | 50.1 | 0.1992032 | 90.2 | 40.141303 | 0.3532575 | 16 |  |  | 2.1 | 149.7 | 1.402806 | √ | √ | √ | √ | √ | √ | 合格 | 203012 | 20251231 | 15
156 | 杭星 | 20251231 | Ar | 10485 | 100105 | JP | 10.7 | 19.7 | 5.7 | 47.2 | 38 | [13 empty] | 47.1 | 0.2118644 | 85.2 | 38.139243 | 0.3664289 | 16 |  |  | 1.3 | 145.3 | 0.8947006 | √ | √ | √ | √ | √ | √ | 合格 | 203012 | 20251231 | 15
157 | 杭星 | 20251231 | Ar | 07842 | 253014 | KC | 20.8 |  | 5.7 | 47.4 | 40 | [13 empty] | 47.3 | 0.2109705 | 87.4 | 40.141303 | 0.3532575 | 16 |  |  | 2.7 | 151.1 | 1.786896 | √ | √ | √ | √ | √ | √ | 合格 | 203012 | 20251231 | 15
158 | 杭星 | 20251231 | Ar | 10628 | 652217 | YA | 11.10 |  | 5.7 | 48.2 | 40.1 | [13 empty] | 48.1 | 0.2074689 | 88.3 | 40.241406 | 0.3526334 | 16 |  |  | 1.2 | 149 | 0.8053691 | √ | √ | √ | √ | √ | √ | 合格 | 203012 | 20251231 | 15
159 | 杭星 | 20251231 | Ar | 07877 | 403137 | YF | 15.9 | 20.7 | 5.7 | 47.4 | 40.1 | [13 empty] | 47.3 | 0.2109705 | 87.5 | 40.241406 | 0.3526334 | 16 |  |  | 3.6 | 163.1 | 2.207235 | √ | √ | √ | √ | √ | √ | 合格 | 203012 | 20251231 | 15
160 | 杭星 | 20251231 | Ar | 10643 | 416441 | JP | 12.11 | 17.12 | 5.7 | 49.2 | 40 | [13 empty] | 49.1 | 0.203252 | 89.2 | 40.141303 | 0.3532575 | 16 |  |  | 0.7 | 160.4 | 0.436409 | √ | √ | √ | √ | √ | √ | 合格 | 203012 | 20251231 | 15
161 | 杭星 | 20251231 | Ar | 12003 | 104123 | SZ | 12.10 | 17.11 | 5.8 | 48.1 | 40.8 | [13 empty] | 48 | 0.2079002 | 88.9 | 40.942127 | 0.3483505 | 16 |  |  | 1.4 | 138.4 | 1.011561 | √ | √ | √ | √ | √ | √ | 合格 | 203012 | 20251231 | 15
162 | 杭星 | 20251231 | Ar | 10657 | 756242 | YA | 13.4 | 18.6 | 5.7 | 48.5 | 40.3 | [13 empty] | 48.4 | 0.2061856 | 88.8 | 40.441612 | 0.3513945 | 16 |  |  | 3.4 | 157.5 | 2.15873 | √ | √ | √ | √ | √ | √ | 合格 | 203012 | 20251231 | 15
163 | 杭星 | 20251231 | Ar | 11063 | 551150 | 上海 | 11.7 | 16.8 | 5.7 | 55 | 40.4 | [13 empty] | 54.9 | 0.1818182 | 95.4 | 40.541715 | 0.3507797 | 16 |  |  | 2.4 | 154.9 | 1.549387 | √ | √ | √ | √ | √ | √ | 合格 | 203012 | 20251231 | 15

## 氮气
无缝气瓶定期检验、评定综合记录表
| JB17-2025 |  |  | #REF!
| 送检单位 | 送 检 日 期 | 充 装 介 质 | 初检 | [7 empty] | 前处理 |  |  | 内外观检查 | [8 empty] | 音响检查 | 空 瓶 重 量 kg | 重 量 损 失 % | 带 水 重 量 kg | 实 际 容 积 V （L) | 容 积 增 大 率 ξ (%） | 水压试验(22.5MPa) | [6 empty] | 附件 |  | 气密性试验 | 瓶内干燥 | 表面涂敷 | 抽真空 | 评定结论 | 下次检 验日期 | 检验日期 | 公称工作压力(MPa) | 备注
|  |  |  | 单位 自 编号 | 气 瓶 编 号 | 制造 单位 代码 | 气瓶制造日期 | 上次 检验 日期 | 设 计 壁 厚 S (mm) | 原 始 重 量 W (kg) | 原 始 容 积 V （L) | 残气处理 | 除 锈 | 三度检测 | 瓶口裂纹 | 裂 纹 | 凹 陷 | 凸 起 | 烧 伤 | 损伤 |  |  | 腐蚀 | [6 empty] | 试 压 水 温 度 ℃ | 总 压 入 水 量 A （ml) | 管 道 压 入 水 量 B (ml) | 残 余 变 形 值 △V1 (ml) | 全 变 形 值 △V (ml) | 残 余 变 形 率 η (%) | βB × Pn 值*1000 | 瓶 阀 | 瓶 帽
[20 empty] | 颈 圈 |  |  | 腐蚀
1 | 2 | 3 | 4 | 5 | 6 | 7 | 8 | 9 | 10 | 11 | 12 | 13 | 14 | 15 | 16 | 17 | 18 | 19 | 20 | 21 | 22 | 23 | 24 | 25 | 26 | 27 | 28 | 29 | 30 | 31 | 32 | 33 | 34 | 35 | 36 | 37 | 38 | 39 | 40 | 41 | 42 | 43 | 44 | 45 | 46 | 47
1 | 杭星 | 20251205 | 氮 | 04118 | 290148 | JP | 15.3 | 20.7 | 5.7 | 50.4 | 40 | [13 empty] | 50.3 | 0.1984127 | 90.4 | 40.170977 | 0.4274425 | 20 |  |  | 0.4 | 139.5 | 0.2867384 | √ | √ | √ | √ | √ | √ | √ | 合格 | 203012 | 20251205
2 | 杭星 | 20251205 | 氮 | 05310 | 751477 | YA | 19.11 |  | 5.0 | 45 | 40 | [13 empty] | 44.9 | 0.2222222 | 85 | 40.170977 | 0.4274425 | 20 |  |  | 2.1 | 158.4 | 1.325758 | √ | √ | √ | √ | √ | √ | √ | 合格 | 203012 | 20251205
3 | 杭星 | 20251205 | 氮 | 03897 | 244431 | JP | 02.6 | 19.11 | 5.7 | 50.2 | 40.9 | [13 empty] | 50.1 | 0.1992032 | 91.1 | 41.07257 | 0.4219315 | 20 |  |  | 3.1 | 145.6 | 2.129121 | √ | √ | √ | √ | √ | √ | √ | 合格 | 203012 | 20251205
4 | 杭星 | 20251205 | 氮 | 05469 | 251182 | KC | 20.8 |  | 5.7 | 48.6 | 40 | [13 empty] | 48.5 | 0.2057613 | 88.6 | 40.170977 | 0.4274425 | 20 |  |  | 2.2 | 141.4 | 1.55587 | √ | √ | √ | √ | √ | √ | √ | 合格 | 203012 | 20251205
5 | 杭星 | 20251205 | 氮 | 03375 | 487253 | KC | 20.3 |  | 5.7 | 46.8 | 40 | [13 empty] | 46.7 | 0.2136752 | 86.8 | 40.170977 | 0.4274425 | 20 |  |  | 3.4 | 152.2 | 2.233903 | √ | √ | √ | √ | √ | √ | √ | 合格 | 203012 | 20251205
6 | 杭星 | 20251205 | 氮 | 05471 | 113282 | SZ | 12.11 | 20.3 | 5.8 | 47.4 | 40.3 | [13 empty] | 47.3 | 0.2109705 | 87.7 | 40.471508 | 0.4255782 | 20 |  |  | 3 | 149.2 | 2.010724 | √ | √ | √ | √ | √ | √ | √ | 合格 | 203012 | 20251205
7 | 杭星 | 20251205 | 氮 | 01968 | 791187 | KC | 20.5 |  | 5.7 | 46.2 | 40 | [13 empty] | 46.1 | 0.2164502 | 86.2 | 40.170977 | 0.4274425 | 20 |  |  | 3 | 149.3 | 2.009377 | √ | √ | √ | √ | √ | √ | √ | 合格 | 203012 | 20251205
8 | 杭星 | 20251212 | 氮 | 04505 | 510126 | 上海 | 01.9 | 20.11 | 5.7 | 54.4 | 40 | [13 empty] | 54.3 | 0.1838235 | 94.4 | 40.134887 | 0.3372175 | 15 |  |  | 5.1 | 131.4 | 3.881279 | √ | √ | √ | √ | √ | √ | √ | 合格 | 203012 | 20251212
9 | 杭星 | 20251212 | 氮 | 05370 | 544105 | RL | 10.10 | 19.7 | 5.7 | 51.3 | 41 | [13 empty] | 51.2 | 0.1949318 | 92.3 | 41.135757 | 0.3311146 | 15 |  |  | 1.1 | 135.8 | 0.8100147 | √ | √ | √ | √ | √ | √ | √ | 合格 | 203012 | 20251212
10 | 杭星 | 20251212 | 氮 | 06261 | 075476 | SZ | 97.6 | 19.10 | 5.7 | 55.2 | 39.2 | [13 empty] | 55.1 | 0.1811594 | 94.4 | 39.334191 | 0.342324 | 15 |  |  | 2.6 | 120.6 | 2.155887 | √ | √ | √ | √ | √ | √ | √ | 合格 | 202706 | 20251212
11 | 杭星 | 20251212 | 氮 | 01956 | 045037 | SZ | 11.2 | 20.6 | 5.7 | 54.2 | 41.6 | [13 empty] | 54.1 | 0.1845018 | 95.8 | 41.736279 | 0.3275937 | 15 |  |  | 2 | 131.6 | 1.519757 | √ | √ | √ | √ | √ | √ | √ | 合格 | 203012 | 20251212
12 | 杭星 | 20251212 | 氮 | 05375 | 162470 | JP | 11.9 | 19.8 | 5.7 | 50.5 | 40 | [13 empty] | 50.4 | 0.1980198 | 90.5 | 40.134887 | 0.3372175 | 15 |  |  | 1.3 | 141.6 | 0.9180791 | √ | √ | √ | √ | √ | √ | √ | 合格 | 203012 | 20251212
13 | 杭星 | 20251212 | 氮 | 05470 | 180349 | 上海 | 11.9 | 17.11 | 5.7 | 47.5 | 40.7 | [13 empty] | 47.4 | 0.2105263 | 88.2 | 40.835496 | 0.332914 | 15 |  |  | 3.7 | 163.3 | 2.265769 | √ | √ | √ | √ | √ | √ | √ | 合格 | 203012 | 20251212
14 | 杭星 | 20251212 | 氮 | 06260 | 445229 | 上海 | 01.6 | 20.3 | 5.7 | 55.6 | 40.0 | [13 empty] | 55.5 | 0.1798561 | 95.6 | 40.134887 | 0.3372175 | 15 |  |  | 0.7 | 124.5 | 0.562249 | √ | √ | √ | √ | √ | √ | √ | 合格 | 203012 | 20251212
15 | 杭星 | 20251212 | 氮 | 02576 | 479250 | 上海 | 04.7 | 20.11 | 5.7 | 55 | 40.4 | [13 empty] | 54.9 | 0.1818182 | 95.4 | 40.535235 | 0.3347401 | 15 |  |  | 1.6 | 130.9 | 1.222307 | √ | √ | √ | √ | √ | √ | √ | 合格 | 203012 | 20251212
16 | 杭星 | 20251212 | 氮 | 03777 | 050450 | 上海 | 03.8 | 20.12 | 5.0 | 53 | 40.6 | [13 empty] | 52.9 | 0.1886792 | 93.6 | 40.735409 | 0.3335197 | 15 |  |  | 1.4 | 135.9 | 1.030169 | √ | √ | √ | √ | √ | √ | √ | 合格 | 203012 | 20251212
17 | 杭星 | 20251212 | 氮 | 05526 | 178411 | SZ | 05.8 | 20.7 | 5.7 | 52.9 | 37 | [13 empty] | 52.8 | 0.1890359 | 89.9 | 37.132277 | 0.3575054 | 15 |  |  | 0.3 | 108.3 | 0.2770083 | √ | √ | √ | √ | √ | √ | √ | 合格 | 203012 | 20251212
18 | 杭星 | 20251212 | 氮 | 03042 | 062295 | SZ | 04.9 | 20.12 | 5.7 | 60 | 40.4 | [13 empty] | 59.9 | 0.1666667 | 100.4 | 40.535235 | 0.3347401 | 15 |  |  | 0.6 | 111.1 | 0.540054 | √ | √ | √ | √ | √ | √ | √ | 合格 | 203012 | 20251212
19 | 杭星 | 20251212 | 氮 | 02347 | 339260 | JP | 13.3 | 20.11 | 5.7 | 46.6 | 40 | [13 empty] | 46.5 | 0.2145923 | 86.6 | 40.134887 | 0.3372175 | 15 |  |  | 2.5 | 146.8 | 1.702997 | √ | √ | √ | √ | √ | √ | √ | 合格 | 203012 | 20251212
20 | 杭星 | 20251212 | 氮 | 02420 | 02059 | SZ | 99.4 | 20.12 | 5.7 | 58.2 | 40.2 | [13 empty] | 58.1 | 0.1718213 | 98.4 | 40.335061 | 0.3359726 | 15 |  |  | 0.8 | 126.8 | 0.6309148 | √ | √ | √ | √ | √ | √ | √ | 合格 | 202904 | 20251212
21 | 杭星 | 20251214 | 氮 | 06263 | 276015 | SZ | 06.12 | 18.5 | 5.7 | 56.5 | 40.2 | [13 empty] | 56.4 | 0.1769912 | 96.7 | 40.371331 | 0.4261965 | 20 |  |  | 2.2 | 128.8 | 1.708075 | √ | √ | √ | √ | √ | √ | √ | 合格 | 203012 | 20251214
22 | 杭星 | 20251214 | 氮 | 05351 | 101116 | SZ | 07.5 | 19.10 | 5.7 | 55.3 | 40.6 | [13 empty] | 55.2 | 0.1808318 | 95.9 | 40.772039 | 0.4237414 | 20 |  |  | 3.3 | 136.4 | 2.419355 | √ | √ | √ | √ | √ | √ | √ | 合格 | 203012 | 20251214
23 | 杭星 | 20251214 | 氮 | 05391 | 80258 | JP | 10.11 | 19.12 | 5.7 | 49.9 | 40 | [13 empty] | 49.8 | 0.2004008 | 89.9 | 40.170977 | 0.4274425 | 20 |  |  | 2.7 | 148.5 | 1.818182 | √ | √ | √ | √ | √ | √ | √ | 合格 | 203012 | 20251214
24 | 杭星 | 20251214 | 氮 | 04123 | 512431 | YA | 19.11 |  | 5.0 | 45.3 | 40 | [13 empty] | 45.2 | 0.2207506 | 85.3 | 40.170977 | 0.4274425 | 20 |  |  | 2.2 | 156.5 | 1.405751 | √ | √ | √ | √ | √ | √ | √ | 合格 | 203012 | 20251214
25 | 杭星 | 20251214 | 氮 | 05365 | 411258 | YA | 14.3 | 19.12 | 5.7 | 47.6 | 40.3 | [13 empty] | 47.5 | 0.210084 | 87.9 | 40.471508 | 0.4255782 | 20 |  |  | 1.9 | 150.9 | 1.259112 | √ | √ | √ | √ | √ | √ | √ | 合格 | 203012 | 20251214
26 | 杭星 | 20251214 | 氮 | 05328 | 406009 | SZ | 04.10 | 19.10 | 5.7 | 55 | 40.1 | [13 empty] | 54.9 | 0.1818182 | 95.1 | 40.271154 | 0.426818 | 20 |  |  | 1.7 | 131.3 | 1.294745 | √ | √ | √ | √ | √ | √ | √ | 合格 | 203012 | 20251214
27 | 杭星 | 20251220 | 氮 | 02123 | 207316 | 上海 | 05.3 | 20.12 | 5.7 | 56.2 | 40.6 | [13 empty] | 56.1 | 0.1779359 | 96.8 | 40.756166 | 0.3846453 | 18 |  |  | 0.4 | 123.6 | 0.3236246 | √ | √ | √ | √ | √ | √ | √ | 合格 | 203012 | 20251220
28 | 杭星 | 20251220 | 氮 | 03601 | 251162 | KC | 20.8 |  | 5.7 | 46.2 | 40 | [13 empty] | 46.1 | 0.2164502 | 86.2 | 40.155338 | 0.388345 | 18 |  |  | 1.4 | 140.6 | 0.9957326 | √ | √ | √ | √ | √ | √ | √ | 合格 | 203012 | 20251220
29 | 杭星 | 20251220 | 氮 | 203875 | 200141 | 上海 | 01.4 | 19.11 | 5.7 | 55.6 | 40.4 | [13 empty] | 55.5 | 0.1798561 | 96 | 40.55589 | 0.3858663 | 18 |  |  | 0.9 | 131.2 | 0.6859756 | √ | √ | √ | √ | √ | √ | √ | 合格 | 203012 | 20251220
30 | 杭星 | 20251220 | 氮 | 05335 | 020497 | 上海 | 05.8 | 20.11 | 5.0 | 55.5 | 40.6 | [13 empty] | 55.4 | 0.1801802 | 96.1 | 40.756166 | 0.3846453 | 18 |  |  | 1.9 | 130.2 | 1.459293 | √ | √ | √ | √ | √ | √ | √ | 合格 | 203012 | 20251220
31 | 杭星 | 20251220 | 氮 | 02121 | 457102 | JP | 11.4 | 20.11 | 5.7 | 49.1 | 40 | [13 empty] | 49 | 0.203666 | 89.1 | 40.155338 | 0.388345 | 18 |  |  | 3.2 | 143.8 | 2.225313 | √ | √ | √ | √ | √ | √ | √ | 合格 | 203012 | 20251220
32 | 杭星 | 20251220 | 氮 | 02598 | 559060 | 上海 | 03.9 | 20.2 | 5.7 | 54.6 | 40.2 | [13 empty] | 54.5 | 0.1831502 | 94.8 | 40.355614 | 0.3870995 | 18 |  |  | 2.2 | 131.3 | 1.675552 | √ | √ | √ | √ | √ | √ | √ | 合格 | 203012 | 20251220
33 | 杭星 | 20251220 | 氮 | 03455 | 914232 | 上海 | 04.12 | 20.6 | 5.7 | 54.8 | 40.2 | [13 empty] | 54.7 | 0.1824818 | 95 | 40.355614 | 0.3870995 | 18 |  |  | 0.9 | 131.5 | 0.6844106 | √ | √ | √ | √ | √ | √ | √ | 合格 | 203012 | 20251220
34 | 杭星 | 20251223 | 氮 | 05376 | 223120 | SZ | 06.11 | 17.11 | 5.7 | 57.4 | 40 | [13 empty] | 57.3 | 0.174216 | 97.4 | 40.134887 | 0.3372175 | 15 |  |  | 1.6 | 147.2 | 1.086957 | √ | √ | √ | √ | √ | √ | √ | 合格 | 203012 | 20251223
35 | 杭星 | 20251223 | 氮 | 05752 | 136019 | SZ | 04.7 | 20.5 | 5.7 | 56.3 | 41.2 | [13 empty] | 56.2 | 0.1776199 | 97.5 | 41.335931 | 0.3299296 | 15 |  |  | 2.6 | 143.6 | 1.810585 | √ | √ | √ | √ | √ | √ | √ | 合格 | 203012 | 20251223
36 | 杭星 | 20251223 | 氮 | 02483 | 922478 | 上海 | 02.11 | 20.6 | 5.7 | 56.8 | 40.6 | [13 empty] | 56.7 | 0.1760563 | 97.4 | 40.735409 | 0.3335197 | 15 |  |  | 3.1 | 151.3 | 2.048909 | √ | √ | √ | √ | √ | √ | √ | 合格 | 203012 | 20251223
37 | 杭星 | 20251223 | 氮 | 05374 | 163267 | JP | 08.9 | 20.12 | 5.7 | 50.8 | 40 | [13 empty] | 50.7 | 0.1968504 | 90.8 | 40.134887 | 0.3372175 | 15 |  |  | 1.9 | 148.2 | 1.282051 | √ | √ | √ | √ | √ | √ | √ | 合格 | 203012 | 20251223
38 | 杭星 | 20251231 | 氮 | 203470 | 229455 | 上海 | 03.4 | 19.10 | 5.7 | 55.4 | 40.4 | [13 empty] | 55.3 | 0.1805054 | 95.8 | 40.541715 | 0.3507797 | 16 |  |  | 2.3 | 133.1 | 1.728024 | √ | √ | √ | √ | √ | √ | √ | 合格 | 203012 | 20251231
39 | 杭星 | 20251231 | 氮 | 03946 | 282245 | SZ | 98.11 | 17.9 | 5.7 | 57.2 | 40.2 | [13 empty] | 57.1 | 0.1748252 | 97.4 | 40.341509 | 0.3520124 | 16 |  |  | 1.9 | 156.4 | 1.214834 | √ | √ | √ | √ | √ | √ | √ | 合格 | 202811 | 20251231
40 | 杭星 | 20251231 | 氮 | 203032 | 751335 | YA | 19.11 |  | 5.0 | 46.1 | 40 | [13 empty] | 46 | 0.2169197 | 86.1 | 40.141303 | 0.3532575 | 16 |  |  | 4.2 | 165.1 | 2.543913 | √ | √ | √ | √ | √ | √ | √ | 合格 | 203012 | 20251231
41 | 杭星 | 20251231 | 氮 | 03072 | 483055 | KC | 20.3 |  | 5.7 | 45.2 | 40 | [13 empty] | 45.1 | 0.2212389 | 85.2 | 40.141303 | 0.3532575 | 16 |  |  | 2 | 131.8 | 1.517451 | √ | √ | √ | √ | √ | √ | √ | 合格 | 203012 | 20251231
42 | 杭星 | 20251231 | 氮 | 06266 | 252070 | SZ | 06.11 | 19.10 | 5.7 | 57.2 | 41.2 | [13 empty] | 57.1 | 0.1748252 | 98.4 | 41.342539 | 0.3459684 | 16 |  |  | 1.7 | 150.6 | 1.128818 | √ | √ | √ | √ | √ | √ | √ | 合格 | 203012 | 20251231
43 | 杭星 | 20251231 | 氮 | 06262 | 829023 | JP | 17.7 |  | 5.7 | 47.1 | 40 | [13 empty] | 47 | 0.2123142 | 87.1 | 40.141303 | 0.3532575 | 16 |  |  | 1.9 | 147.5 | 1.288136 | √ | √ | √ | √ | √ | √ | √ | 合格 | 203012 | 20251231
44 | 杭星 | 20251231 | 氮 | 05401 | 238230 | RL | 10.6 | 20.2 | 5.7 | 52.3 | 40.9 | [13 empty] | 52.2 | 0.1912046 | 93.2 | 41.04223 | 0.3477506 | 16 |  |  | 1.7 | 137.9 | 1.232777 | √ | √ | √ | √ | √ | √ | √ | 合格 | 203012 | 20251231
45 | 杭星 | 20251231 | 氮 | 05232 | 800145 | YF | 12.8 | 20.8 | 5.7 | 47.8 | 40.2 | [13 empty] | 47.7 | 0.209205 | 88 | 40.341509 | 0.3520124 | 16 |  |  | 3.2 | 157.7 | 2.029169 | √ | √ | √ | √ | √ | √ | √ | 合格 | 203012 | 20251231
46 | 杭星 | 20251231 | 氮 | 05394 | 064563 | SZ | 97.4 | 20.4 | 5.7 | 55 | 40.6 | [13 empty] | 54.9 | 0.1818182 | 95.6 | 40.741921 | 0.3495591 | 16 |  |  | 3.1 | 140.3 | 2.209551 | √ | √ | √ | √ | √ | √ | √ | 合格 | 202704 | 20251231
47 | 杭星 | 20251231 | 氮 | 05388 | 673228 | 上海 | 06.7 | 20.2 | 5.7 | 55.8 | 40.6 | [13 empty] | 55.7 | 0.1792115 | 96.4 | 40.741921 | 0.3495591 | 16 |  |  | 2.2 | 129.6 | 1.697531 | √ | √ | √ | √ | √ | √ | √ | 合格 | 203012 | 20251231
48 | 杭星 | 20251231 | 氮 | 02462 | 1027197 | JP | 06.10 | 20.7 | 5.7 | 48.8 | 40 | [13 empty] | 48.7 | 0.204918 | 88.8 | 40.141303 | 0.3532575 | 16 |  |  | 0.3 | 147.5 | 0.2033898 | √ | √ | √ | √ | √ | √ | √ | 合格 | 203012 | 20251231
49 | 杭星 | 20251231 | 氮 | 05465 | 034926 | SZ | 02.9 | 20.9 | 5.7 | 58.1 | 40.7 | [13 empty] | 58 | 0.172117 | 98.8 | 40.842024 | 0.3489533 | 16 |  |  | 0.4 | 125.7 | 0.318218 | √ | √ | √ | √ | √ | √ | √ | 合格 | 203012 | 20251231

## 二氧化碳
无缝气瓶定期检验、评定综合记录表
JB17-2025
序号 | 送检单位 | 送 检 日 期 | 充 装 介 质 | 初检 | [7 empty] | 前处理 |  |  | 内外观检查 | [8 empty] | 音响检查 | 空 瓶 重 量 kg | 重 量 损 失 % | 带 水 重 量 kg | 实 际 容 积 V （L) | 容 积 增 大 率 ξ (%） | 水压试验(22.5MPa) | [6 empty] | 附件 |  | 气密性试验 | 瓶内干燥 | 表面涂敷 | 抽真空 | 评定结论 | 下次检验日期 | 检验日期 | 公称工作压力（MPa）
|  |  |  | 单位 自 编号 | 气 瓶 编 号 | 制造 单位 代码 | 气瓶制造日期 | 上次 检验 日期 | 设 计 壁 厚 S (mm) | 原 始 重 量 W (kg) | 原 始 容 积 V （L) | 残气处理 | 除 锈 | 三度检测 | 瓶口裂纹 | 裂 纹 | 凹 陷 | 凸 起 | 烧 伤 | 损伤 |  |  | 腐蚀 | [6 empty] | 试 压 水 温 度 ℃ | 总 压 入 水 量 A （ml) | 管 道 压 入 水 量 B (ml) | 残 余 变 形 值 △V1 (ml) | 全 变 形 值 △V (ml) | 残 余 变 形 率 η (%) | βB × Pn 值*1000 | 瓶 阀 | 瓶 帽
[20 empty] | 颈 圈 | 底 座 | 瓶 壁 | 点 线 面
1 | 2 | 3 | 4 | 5 | 6 | 7 | 8 | 9 | 10 | 11 | 12 | 13 | 14 | 15 | 16 | 17 | 18 | 19 | 20 | 21 | 22 | 23 | 24 | 25 | 26 | 27 | 28 | 29 | 30 | 31 | 32 | 33 | 34 | 35 | 36 | 37 | 38 | 39 | 40 | 41 | 42 | 43 | 44 | 45 | 46 | 47
1 | 杭星 | 20251201 | 二化 | 14640 | 029299 | SZ | 11.2 | 22.7 | 5.7 | 54.1 | 40.8 | [13 empty] | 54 | 0.1848429 | 94.9 | 40.956442 | 0.3834363 | 18 |  |  | 1.9 | 136.7 | 1.389905 | √ | √ | √ | √ | √ | √ | √ | 合格 | 202812 | 20251201 | 15
2 | 杭星 | 20251201 | 二化 | 11957 | 638180 | YA | 16.10 | 22.11 | 5.7 | 48.7 | 40.2 | [13 empty] | 48.6 | 0.2053388 | 88.9 | 40.355614 | 0.3870995 | 18 |  |  | 2.9 | 147.8 | 1.962111 | √ | √ | √ | √ | √ | √ | √ | 合格 | 202812 | 20251201 | 15
3 | 杭星 | 20251201 | 二化 | 04484 | 665325 | YA | 16.11 | 22.11 | 5.7 | 48.3 | 40.3 | [13 empty] | 48.2 | 0.2070393 | 88.6 | 40.455752 | 0.3864814 | 18 |  |  | 2.1 | 150.4 | 1.396277 | √ | √ | √ | √ | √ | √ | √ | 合格 | 202812 | 20251201 | 15
4 | 杭星 | 20251201 | 二化 | 00815 | 65433 | YA | 13.4 | 22.11 | 5.7 | 48.4 | 40 | [13 empty] | 48.3 | 0.2066116 | 88.4 | 40.155338 | 0.388345 | 18 |  |  | 0.3 | 146.7 | 0.204499 | √ | √ | √ | √ | √ | √ | √ | 合格 | 202812 | 20251201 | 15
5 | 杭星 | 20251201 | 二化 | 04294 | 967051 | YA | 12.12 | 22.11 | 5.7 | 49.3 | 40.3 | [13 empty] | 49.2 | 0.2028398 | 89.6 | 40.455752 | 0.3864814 | 18 |  |  | 3.3 | 148 | 2.22973 | √ | √ | √ | √ | √ | √ | √ | 合格 | 202812 | 20251201 | 15
6 | 杭星 | 20251201 | 二化 | 04796 | 635386 | YA | 16.10 | 22.11 | 5.7 | 48.3 | 40.1 | [13 empty] | 48.2 | 0.2070393 | 88.4 | 40.255476 | 0.3877207 | 18 |  |  | 2.1 | 150 | 1.4 | √ | √ | √ | √ | √ | √ | √ | 合格 | 202812 | 20251201 | 15
7 | 杭星 | 20251201 | 二化 | 13234 | 665382 | YA | 16.11 | 22.11 | 5.7 | 47.5 | 40 | [13 empty] | 47.4 | 0.2105263 | 87.7 | 40.355614 | 0.889035 | 18 |  |  | 2.1 | 152.7 | 1.375246 | √ | √ | √ | √ | √ | √ | √ | 合格 | 202812 | 20251201 | 15
8 | 杭星 | 20251201 | 二化 | 14779 | 635501 | YA | 16.10 | 22.11 | 5.7 | 48.4 | 40 | [13 empty] | 48.3 | 0.2066116 | 88.4 | 40.155338 | 0.388345 | 18 |  |  | 3 | 150.4 | 1.994681 | √ | √ | √ | √ | √ | √ | √ | 合格 | 202812 | 20251201 | 15
9 | 杭星 | 20251201 | 二化 | 05434 | 945254 | YA | 19.11 | 22.11 | 5 | 44.8 | 40 | [13 empty] | 44.7 | 0.2232143 | 84.8 | 40.155338 | 0.388345 | 18 |  |  | 1.7 | 157.8 | 1.077313 | √ | √ | √ | √ | √ | √ | √ | 合格 | 202812 | 20251201 | 15
10 | 杭星 | 20251201 | 二化 | 05059 | 823437 | RL | 09.10 | 22.10 | 5.7 | 53.2 | 40.5 | [13 empty] | 53.1 | 0.1879699 | 93.7 | 40.656028 | 0.3852543 | 18 |  |  | 1.7 | 138.2 | 1.230101 | √ | √ | √ | √ | √ | √ | √ | 合格 | 202812 | 20251201 | 15
11 | 杭星 | 20251201 | 二化 | 05640 | 846093 | YA | 16.2 | 22.8 | 5.7 | 47.3 | 40.1 | [13 empty] | 47.2 | 0.2114165 | 87.4 | 40.255476 | 0.3877207 | 18 |  |  | 1.4 | 150.1 | 0.9327115 | √ | √ | √ | √ | √ | √ | √ | 合格 | 202812 | 20251201 | 15
12 | 杭星 | 20251201 | 二化 | 05195 | 115254 | 上海 | 07.12 | 22.11 | 5.7 | 56 | 40.6 | [13 empty] | 55.9 | 0.1785714 | 96.6 | 40.756166 | 0.3846453 | 18 |  |  | 1.4 | 132.9 | 1.053424 | √ | √ | √ | √ | √ | √ | √ | 合格 | 202812 | 20251201 | 15
13 | 杭星 | 20251201 | 二化 | 06300 | 198170 | YA | 19.4 | 22.10 | 5 | 45.8 | 40 | [13 empty] | 45.7 | 0.2183406 | 85.8 | 40.155338 | 0.388345 | 18 |  |  | 3.3 | 161.5 | 2.043344 | √ | √ | √ | √ | √ | √ | √ | 合格 | 202812 | 20251201 | 15
14 | 杭星 | 20251201 | 二化 | 05338 | 665092 | YA | 16.11 | 22.11 | 5.7 | 48.6 | 40.2 | [13 empty] | 48.5 | 0.2057613 | 88.8 | 40.355614 | 0.3870995 | 18 |  |  | 4.5 | 151.3 | 2.974223 | √ | √ | √ | √ | √ | √ | √ | 合格 | 202812 | 20251201 | 15
15 | 杭星 | 20251201 | 二化 | 05654 | 665122 | YA | 16.11 | 22.11 | 5.7 | 48.1 | 40.3 | [13 empty] | 48 | 0.2079002 | 88.4 | 40.455752 | 0.3864814 | 18 |  |  | 2.1 | 151.1 | 1.389808 | √ | √ | √ | √ | √ | √ | √ | 合格 | 202812 | 20251201 | 15
16 | 杭星 | 20251201 | 二化 | 12773 | 665225 | YA | 19.10 | 22.11 | 5.7 | 48 | 40.3 | [13 empty] | 47.9 | 0.2083333 | 88.3 | 40.455752 | 0.3864814 | 18 |  |  | 5 | 156.4 | 3.196931 | √ | √ | √ | √ | √ | √ | √ | 合格 | 202812 | 20251201 | 15
17 | 杭星 | 20251201 | 二化 | 12996 | 139057 | YA | 19.3 | 22.11 | 5 | 46.3 | 40 | [13 empty] | 46.2 | 0.2159827 | 86.3 | 40.155338 | 0.388345 | 18 |  |  | 2.9 | 160 | 1.8125 | √ | √ | √ | √ | √ | √ | √ | 合格 | 202812 | 20251201 | 15
18 | 杭星 | 20251201 | 二化 | 05751 | 139857 | YA | 19.3 | 22.11 | 5 | 45.8 | 40 | [13 empty] | 45.7 | 0.2183406 | 85.8 | 40.155338 | 0.388345 | 18 |  |  | 3.9 | 158.8 | 2.455919 | √ | √ | √ | √ | √ | √ | √ | 合格 | 202812 | 20251201 | 15
19 | 杭星 | 20251201 | 二化 | 06670 | 783278 | YA | 19.11 | 22.11 | 5 | 44.3 | 40 | [13 empty] | 44.2 | 0.2257336 | 84.3 | 40.155338 | 0.388345 | 18 |  |  | 3.8 | 169.6 | 2.240566 | √ | √ | √ | √ | √ | √ | √ | 合格 | 202812 | 20251201 | 15
20 | 杭星 | 20251201 | 二化 | 04633 | 790247 | YA | 19.6 | 22.10 | 5 | 43.4 | 40 | [13 empty] | 43.3 | 0.2304147 | 83.4 | 40.155338 | 0.388345 | 18 |  |  | 1.4 | 166 | 0.8433735 | √ | √ | √ | √ | √ | √ | √ | 合格 | 202812 | 20251201 | 15
21 | 杭星 | 20251201 | 二化 | 12841 | 665050 | YA | 16.11 | 22.11 | 5.7 | 48 | 40 | [13 empty] | 47.9 | 0.2083333 | 88 | 40.155338 | 0.388345 | 18 |  |  | 1.2 | 152.4 | 0.7874016 | √ | √ | √ | √ | √ | √ | √ | 合格 | 202812 | 20251201 | 15
22 | 杭星 | 20251201 | 二化 | 12778 | 395306 | JP | 11.11 | 22.11 | 5.7 | 48.1 | 40 | [13 empty] | 48 | 0.2079002 | 88.1 | 40.155338 | 0.388345 | 18 |  |  | 2.8 | 158.5 | 1.766562 | √ | √ | √ | √ | √ | √ | √ | 合格 | 202812 | 20251201 | 15
23 | 杭星 | 20251201 | 二化 | 05988 | 638251 | YA | 16.10 | 22.11 | 5.7 | 48.7 | 40.2 | [13 empty] | 48.6 | 0.2053388 | 88.9 | 40.355614 | 0.3870995 | 18 |  |  | 4.9 | 152.9 | 3.204709 | √ | √ | √ | √ | √ | √ | √ | 合格 | 202812 | 20251201 | 15
24 | 杭星 | 20251201 | 二化 | 05006 | 196416 | YA | 19.4 | 22.10 | 5 | 46.4 | 40 | [13 empty] | 46.3 | 0.2155172 | 86.4 | 40.155338 | 0.388345 | 18 |  |  | 3.3 | 161.7 | 2.040816 | √ | √ | √ | √ | √ | √ | √ | 合格 | 202812 | 20251201 | 15
25 | 杭星 | 20251201 | 二化 | 06030 | 654534 | YA | 13.4 | 22.11 | 5.7 | 48 | 40 | [13 empty] | 47.9 | 0.2083333 | 88 | 40.155338 | 0.388345 | 18 |  |  | 3.1 | 152.3 | 2.035456 | √ | √ | √ | √ | √ | √ | √ | 合格 | 202812 | 20251201 | 15
26 | 杭星 | 20251202 | 二化 | 14361 | 250080 | YA | 20.7 |  | 5 | 43.7 | 40 | [13 empty] | 43.6 | 0.228833 | 83.7 | 40.141303 | 0.3532575 | 16 |  |  | 1.2 | 163.5 | 0.733945 | √ | √ | √ | √ | √ | √ | √ | 合格 | 202812 | 20251202 | 15
27 | 杭星 | 20251202 | 二化 | 14718 | 210035 | SZ | 06.9 | 19.11 | 5.7 | 55.4 | 40.6 | [13 empty] | 55.3 | 0.1805054 | 96 | 40.741921 | 0.3495591 | 16 |  |  | 1.7 | 131.1 | 1.29672 | √ | √ | √ | √ | √ | √ | √ | 合格 | 202812 | 20251202 | 15
28 | 杭星 | 20251202 | 二化 | 14630 | 635014 | YA | 16.10 | 22.11 | 5.7 | 48.3 | 40.1 | [13 empty] | 48.2 | 0.2070393 | 88.4 | 40.241406 | 0.3526334 | 16 |  |  | 3.1 | 149.2 | 2.077748 | √ | √ | √ | √ | √ | √ | √ | 合格 | 202812 | 20251202 | 15
29 | 杭星 | 20251202 | 二化 | 14638 | 103136 | JP | 11.3 | 22.7 | 5.7 | 49.7 | 40.6 | [13 empty] | 49.6 | 0.2012072 | 90.3 | 40.741921 | 0.3495591 | 16 |  |  | 1.9 | 149.3 | 1.272605 | √ | √ | √ | √ | √ | √ | √ | 合格 | 202812 | 20251202 | 15
30 | 杭星 | 20251202 | 二化 | 14804 | 313080 | KC | 21.5 |  | 5.7 | 46.8 | 40 | [13 empty] | 46.7 | 0.2136752 | 86.8 | 40.141303 | 0.3532575 | 16 |  |  | 2.2 | 146.6 | 1.500682 | √ | √ | √ | √ | √ | √ | √ | 合格 | 202812 | 20251202 | 15
31 | 杭星 | 20251202 | 二化 | 14800 | 506203 | 上海 | 02.12 | 21.10 | 5.7 | 58 | 40.6 | [13 empty] | 57.1 | 1.551724 | 98.6 | 41.542745 | 2.322032 | 16 |  |  | 2.5 | 147.3 | 1.697217 | √ | √ | √ | √ | √ | √ | √ | 合格 | 202812 | 20251202 | 15
32 | 杭星 | 20251202 | 二化 | 14456 | 027212 | SZ | 09.3 | 22.11 | 5.7 | 58.9 | 41.1 | [13 empty] | 58.8 | 0.1697793 | 100 | 41.242436 | 0.3465596 | 16 |  |  | 1.6 | 131.4 | 1.217656 | √ | √ | √ | √ | √ | √ | √ | 合格 | 202812 | 20251202 | 15
33 | 杭星 | 20251202 | 二化 | 14540 | 646168 | JP | 05.7 | 20.12 | 5.7 | 50 | 40.4 | [13 empty] | 49.9 | 0.2 | 90.4 | 40.541715 | 0.3507797 | 16 |  |  | 1.7 | 148.3 | 1.146325 | √ | √ | √ | √ | √ | √ | √ | 合格 | 202812 | 20251202 | 15
34 | 杭星 | 20251202 | 二化 | 14542 | 945093 | YA | 19.11 | 22.10 | 5 | 43.6 | 40 | [13 empty] | 43.5 | 0.2293578 | 83.6 | 40.141303 | 0.3532575 | 16 |  |  | 4.8 | 165.6 | 2.898551 | √ | √ | √ | √ | √ | √ | √ | 合格 | 202812 | 20251202 | 15
35 | 杭星 | 20251202 | 二化 | 14523 | 070216 | KC | 22.4 |  | 5 | 45.3 | 40 | [13 empty] | 45.2 | 0.2207506 | 85.3 | 40.141303 | 0.3532575 | 16 |  |  | 2.2 | 154.4 | 1.42487 | √ | √ | √ | √ | √ | √ | √ | 合格 | 202812 | 20251202 | 15
36 | 杭星 | 20251202 | 二化 | 14371 | 25233 | SZ | 07.2 | 20.4 | 5.7 | 54.7 | 38.2 | [13 empty] | 54.6 | 0.1828154 | 92.9 | 38.339449 | 0.3650497 | 16 |  |  | 2.2 | 118.1 | 1.862828 | √ | √ | √ | √ | √ | √ | √ | 合格 | 202812 | 20251202 | 15
37 | 杭星 | 20251202 | 二化 | 14464 | 015287 | RL | 12.3 | 21.3 | 5.7 | 47.8 | 40.4 | [13 empty] | 47.7 | 0.209205 | 88.2 | 40.541715 | 0.3507797 | 16 |  |  | 3.3 | 151.6 | 2.176781 | √ | √ | √ | √ | √ | √ | √ | 合格 | 202812 | 20251202 | 15
38 | 杭星 | 20251202 | 二化 | 14722 | 649199 | SZ | 99.5 | 20.2 | 5.7 | 57.4 | 41.2 | [13 empty] | 57.3 | 0.174216 | 98.6 | 41.342539 | 0.3459684 | 16 |  |  | 0.6 | 129.7 | 0.462606 | √ | √ | √ | √ | √ | √ | √ | 合格 | 202812 | 20251202 | 15
39 | 杭星 | 20251202 | 二化 | 14541 | 73313 | JP | 12.9 | 20.7 | 5.7 | 47.3 | 40 | [13 empty] | 47.2 | 0.2114165 | 87.5 | 40.341509 | 0.8537725 | 16 |  |  | 2.8 | 151.3 | 1.850628 | √ | √ | √ | √ | √ | √ | √ | 合格 | 202812 | 20251202 | 15
40 | 杭星 | 20251202 | 二化 | 14514 | 030008 | SZ | 11.2 | 20.7 | 5.7 | 55.7 | 40.9 | [13 empty] | 55.6 | 0.1795332 | 96.6 | 41.04223 | 0.3477506 | 16 |  |  | 4.6 | 135.5 | 3.394834 | √ | √ | √ | √ | √ | √ | √ | 合格 | 202812 | 20251202 | 15
41 | 杭星 | 20251202 | 二化 | 14633 | 140022 | RL | 09.4 | 22.8 | 5.7 | 53.9 | 40.4 | [13 empty] | 53.8 | 0.1855288 | 94.3 | 40.541715 | 0.3507797 | 16 |  |  | 2.5 | 134.5 | 1.858736 | √ | √ | √ | √ | √ | √ | √ | 合格 | 202812 | 20251202 | 15
42 | 杭星 | 20251202 | 二化 | 14711 | 558019 | YA | 18.3 | 22.10 | 5.7 | 47.2 | 40.4 | [13 empty] | 47.1 | 0.2118644 | 87.6 | 40.541715 | 0.3507797 | 16 |  |  | 1.2 | 149.2 | 0.8042895 | √ | √ | √ | √ | √ | √ | √ | 合格 | 202812 | 20251202 | 15
43 | 杭星 | 20251202 | 二化 | 14461 | 224298 | RL | 10.6 | 21.6 | 5.7 | 54.1 | 40.6 | [13 empty] | 54 | 0.1848429 | 94.7 | 40.741921 | 0.3495591 | 16 |  |  | 2.4 | 144 | 1.666667 | √ | √ | √ | √ | √ | √ | √ | 合格 | 202812 | 20251202 | 15
44 | 杭星 | 20251202 | 二化 | 14705 | 950196 | YA | 15.5 | 21.7 | 5.7 | 48.7 | 40 | [13 empty] | 48.6 | 0.2053388 | 88.7 | 40.141303 | 0.3532575 | 16 |  |  | 2.7 | 133.4 | 2.023988 | √ | √ | √ | √ | √ | √ | √ | 合格 | 202812 | 20251202 | 15
45 | 杭星 | 20251202 | 二化 | 14701 | 311411 | SZ | 01.7 | 21.4 | 5.7 | 57.2 | 41 | [13 empty] | 57.1 | 0.1748252 | 98.2 | 41.142333 | 0.3471537 | 16 |  |  | 2.7 | 135.9 | 1.986755 | √ | √ | √ | √ | √ | √ | √ | 合格 | 202812 | 20251202 | 15
46 | 杭星 | 20251202 | 二化 | 14803 | 108043 | SZ | 04.5 | 22.1 | 5.7 | 54.1 | 41.4 | [13 empty] | 54 | 0.1848429 | 95.5 | 41.542745 | 0.3447947 | 16 |  |  | 2.7 | 138.5 | 1.949458 | √ | √ | √ | √ | √ | √ | √ | 合格 | 202812 | 20251202 | 15
47 | 杭星 | 20251202 | 二化 | 14707 | 094121 | SZ | 09.6 | 22.1 | 5.7 | 55.5 | 41 | [13 empty] | 55.4 | 0.1801802 | 96.5 | 41.142333 | 0.3471537 | 16 |  |  | 3.7 | 137.8 | 2.685051 | √ | √ | √ | √ | √ | √ | √ | 合格 | 202812 | 20251202 | 15
48 | 杭星 | 20251202 | 二化 | 27549 | 349712 | JP | 02.9 | 21.9 | 5.7 | 48.4 | 40.9 | [13 empty] | 48.3 | 0.2066116 | 89.3 | 41.04223 | 0.3477506 | 16 |  |  | 2.8 | 157.7 | 1.775523 | √ | √ | √ | √ | √ | √ | √ | 合格 | 202812 | 20251202 | 15
49 | 杭星 | 20251202 | 二化 | 27084 | 151491 | SZ | 06.4 | 20.6 | 5.7 | 55.9 | 40.8 | [13 empty] | 55.8 | 0.1788909 | 96.7 | 40.942127 | 0.3483505 | 16 |  |  | 2.9 | 134.5 | 2.156134 | √ | √ | √ | √ | √ | √ | √ | 合格 | 202812 | 20251202 | 15
50 | 杭星 | 20251202 | 二化 | 27072 | 278481 | SZ | 06.12 | 21.1 | 5.7 | 54.1 | 40 | [13 empty] | 54 | 0.1848429 | 94.1 | 40.141303 | 0.3532575 | 16 |  |  | 3.7 | 130.7 | 2.83091 | √ | √ | √ | √ | √ | √ | √ | 合格 | 202812 | 20251202 | 15
51 | 杭星 | 20251203 | 二化 | 10033 | 665102 | YA | 16.11 | 22.11 | 5.7 | 47.9 | 40.3 | [13 empty] | 47.8 | 0.2087683 | 88.2 | 40.435148 | 0.3353548 | 15 |  |  | 3 | 149 | 2.013423 | √ | √ | √ | √ | √ | √ | √ | 合格 | 202812 | 20251203 | 15
52 | 杭星 | 20251203 | 二化 | 05752 | 635017 | YA | 16.10 | 22.11 | 5.7 | 49 | 40 | [13 empty] | 48.9 | 0.2040816 | 89 | 40.134887 | 0.3372175 | 15 |  |  | 0.7 | 143.5 | 0.4878049 | √ | √ | √ | √ | √ | √ | √ | 合格 | 202812 | 20251203 | 15
53 | 杭星 | 20251203 | 二化 | 06096 | 790249 | YA | 19.6 | 22.8 | 5 | 43.6 | 40 | [13 empty] | 43.5 | 0.2293578 | 83.6 | 40.134887 | 0.3372175 | 15 |  |  | 2 | 161.4 | 1.239157 | √ | √ | √ | √ | √ | √ | √ | 合格 | 202812 | 20251203 | 15
54 | 杭星 | 20251203 | 二化 | 05551 | 638106 | YA | 16.10 | 22.11 | 5.7 | 48.5 | 40 | [13 empty] | 48.4 | 0.2061856 | 88.5 | 40.134887 | 0.3372175 | 15 |  |  | 2.3 | 146.2 | 1.573187 | √ | √ | √ | √ | √ | √ | √ | 合格 | 202812 | 20251203 | 15
55 | 杭星 | 20251203 | 二化 | 06111 | 635069 | YA | 16.10 | 22.11 | 5.7 | 48.8 | 40 | [13 empty] | 48.7 | 0.204918 | 88.8 | 40.134887 | 0.3372175 | 15 |  |  | 3.3 | 145 | 2.275862 | √ | √ | √ | √ | √ | √ | √ | 合格 | 202812 | 20251203 | 15
56 | 杭星 | 20251203 | 二化 | 05030 | 783395 | YA | 19.11 | 22.10 | 5 | 45.1 | 40 | [13 empty] | 45 | 0.2217295 | 85.1 | 40.134887 | 0.3372175 | 15 |  |  | 4.5 | 160.6 | 2.801993 | √ | √ | √ | √ | √ | √ | √ | 合格 | 202812 | 20251203 | 15
57 | 杭星 | 20251203 | 二化 | 04866 | 635379 | YA | 16.10 | 22.11 | 5.7 | 48.3 | 40 | [13 empty] | 48.2 | 0.2070393 | 88.3 | 40.134887 | 0.3372175 | 15 |  |  | 2.5 | 145.3 | 1.720578 | √ | √ | √ | √ | √ | √ | √ | 合格 | 202812 | 20251203 | 15
58 | 杭星 | 20251203 | 二化 | 05948 | 838271 | YA | 17.11 | 22.11 | 5.7 | 47.6 | 40.1 | [13 empty] | 47.5 | 0.210084 | 87.7 | 40.234974 | 0.3365935 | 15 |  |  | 3.4 | 150.5 | 2.259136 | √ | √ | √ | √ | √ | √ | √ | 合格 | 202812 | 20251203 | 15
59 | 杭星 | 20251203 | 二化 | 05954 | 763434 | 上海 | 11.10 | 22.10 | 5.7 | 53.9 | 38.4 | [13 empty] | 53.8 | 0.1855288 | 92.3 | 38.533495 | 0.3476432 | 15 |  |  | 3.4 | 124.6 | 2.728732 | √ | √ | √ | √ | √ | √ | √ | 合格 | 202812 | 20251203 | 15
60 | 杭星 | 20251203 | 二化 | 05431 | 576203 | YA | 13.8 | 22.11 | 5.7 | 48.6 | 40.4 | [13 empty] | 48.5 | 0.2057613 | 89 | 40.535235 | 0.3347401 | 15 |  |  | 0.6 | 146.8 | 0.4087193 | √ | √ | √ | √ | √ | √ | √ | 合格 | 202812 | 20251203 | 15
61 | 杭星 | 20251203 | 二化 | 14651 | 252157 | SZ | 03.12 | 22.9 | 5.7 | 53.4 | 40.5 | [13 empty] | 53.3 | 0.1872659 | 94.2 | 40.935583 | 1.075514 | 15 |  |  | 2.6 | 137.6 | 1.889535 | √ | √ | √ | √ | √ | √ | √ | 合格 | 202812 | 20251203 | 15
62 | 杭星 | 20251203 | 二化 | 14390 | 527185 | RL | 09.4 | 22.11 | 5.7 | 55.1 | 40.6 | [13 empty] | 55 | 0.1814882 | 95.7 | 40.735409 | 0.3335197 | 15 |  |  | 2.3 | 130.1 | 1.767871 | √ | √ | √ | √ | √ | √ | √ | 合格 | 202812 | 20251203 | 15
63 | 杭星 | 20251203 | 二化 | 147256 | 46424 | 上海 | 02.10 | 22.11 | 5.7 | 54.4 | 40.6 | [13 empty] | 54.3 | 0.1838235 | 95 | 40.735409 | 0.3335197 | 15 |  |  | 3.5 | 132.3 | 2.645503 | √ | √ | √ | √ | √ | √ | √ | 合格 | 202812 | 20251203 | 15
64 | 杭星 | 20251203 | 二化 | 14528 | 074072 | RL | 04.12 | 22.8 | 5.7 | 52.5 | 39.2 | [13 empty] | 52.4 | 0.1904762 | 91.7 | 39.334191 | 0.342324 | 15 |  |  | 3.5 | 130 | 2.692308 | √ | √ | √ | √ | √ | √ | √ | 合格 | 202812 | 20251203 | 15
65 | 杭星 | 20251203 | 二化 | 14441 | 646214 | JP | 05.7 | 22.3 | 5.7 | 49.8 | 40.5 | [13 empty] | 49.7 | 0.2008032 | 90.3 | 40.635322 | 0.3341284 | 15 |  |  | 4 | 150.5 | 2.657807 | √ | √ | √ | √ | √ | √ | √ | 合格 | 202812 | 20251203 | 15
66 | 杭星 | 20251203 | 二化 | 14659 | 379131 | YA | 16.2 | 22.9 | 5.7 | 48.2 | 40.1 | [13 empty] | 48.1 | 0.2074689 | 88.3 | 40.234974 | 0.3365935 | 15 |  |  | 1.4 | 145.2 | 0.9641873 | √ | √ | √ | √ | √ | √ | √ | 合格 | 202812 | 20251203 | 15
67 | 杭星 | 20251203 | 二化 | 14445 | 230465 | YA | 20.6 |  | 5 | 43.3 | 40 | [13 empty] | 43.2 | 0.2309469 | 83.3 | 40.134887 | 0.3372175 | 15 |  |  | 0.6 | 165.6 | 0.3623188 | √ | √ | √ | √ | √ | √ | √ | 合格 | 202812 | 20251203 | 15
68 | 杭星 | 20251203 | 二化 | 04713 | 967469 | YA | 12.12 | 22.9 | 5.7 | 49.3 | 40 | [13 empty] | 49.2 | 0.2028398 | 89.3 | 40.134887 | 0.3372175 | 15 |  |  | 1.7 | 144.7 | 1.174845 | √ | √ | √ | √ | √ | √ | √ | 合格 | 202812 | 20251203 | 15
69 | 杭星 | 20251203 | 二化 | 04964 | 967023 | YA | 12.12 | 22.3 | 5.7 | 48.7 | 40.4 | [13 empty] | 48.6 | 0.2053388 | 89.1 | 40.535235 | 0.3347401 | 15 |  |  | 2.7 | 150.7 | 1.791639 | √ | √ | √ | √ | √ | √ | √ | 合格 | 202812 | 20251203 | 15
70 | 杭星 | 20251203 | 二化 | 04768 | 665268 | YA | 16.11 | 22.11 | 5.7 | 47.9 | 40.2 | [13 empty] | 47.8 | 0.2087683 | 88.1 | 40.335061 | 0.3359726 | 15 |  |  | 1.9 | 150.6 | 1.26162 | √ | √ | √ | √ | √ | √ | √ | 合格 | 202812 | 20251203 | 15
71 | 杭星 | 20251203 | 二化 | 10295 | 665003 | YA | 16.11 | 22.11 | 5.7 | 48.7 | 40.3 | [13 empty] | 48.6 | 0.2053388 | 89 | 40.435148 | 0.3353548 | 15 |  |  | 1.9 | 146.2 | 1.29959 | √ | √ | √ | √ | √ | √ | √ | 合格 | 202812 | 20251203 | 15
72 | 杭星 | 20251203 | 二化 | 25065 | 068209 | 上海 | 03.2 | 22.11 | 5.7 | 55.8 | 40.6 | [13 empty] | 55.7 | 0.1792115 | 96.4 | 40.735409 | 0.3335197 | 15 |  |  | 0.8 | 130.6 | 0.6125574 | √ | √ | √ | √ | √ | √ | √ | 合格 | 202812 | 20251203 | 15
73 | 杭星 | 20251203 | 二化 | 04758 | 635375 | YA | 16.11 | 22.11 | 5.7 | 48.4 | 40.1 | [13 empty] | 48.3 | 0.2066116 | 88.5 | 40.234974 | 0.3365935 | 15 |  |  | 2.2 | 147.5 | 1.491525 | √ | √ | √ | √ | √ | √ | √ | 合格 | 202812 | 20251203 | 15
74 | 杭星 | 20251203 | 二化 | 11017 | 154399 | YF | 16.8 | 22.9 | 5.7 | 48 | 40.2 | [13 empty] | 47.9 | 0.2083333 | 88.2 | 40.335061 | 0.3359726 | 15 |  |  | 2.3 | 162.3 | 1.417129 | √ | √ | √ | √ | √ | √ | √ | 合格 | 202812 | 20251203 | 15
75 | 杭星 | 20251203 | 二化 | 14789 | 794105 | YA | 19.11 | 22.11 | 5 | 43.7 | 40 | [13 empty] | 43.6 | 0.228833 | 83.7 | 40.134887 | 0.3372175 | 15 |  |  | 3.5 | 165.9 | 2.109705 | √ | √ | √ | √ | √ | √ | √ | 合格 | 202812 | 20251203 | 15
76 | 杭星 | 20251207 | 二化 | 12293 | 308324 | 上海 | 07.4 | 22.12 | 5.7 | 54.8 | 40.6 | [13 empty] | 54.7 | 0.1824818 | 95.4 | 40.763899 | 0.4036921 | 19 |  |  | 3.1 | 135.3 | 2.291205 | √ | √ | √ | √ | √ | √ | √ | 合格 | 202812 | 20251207 | 15
77 | 杭星 | 20251207 | 二化 | 11312 | 945054 | YA | 19.11 | 22.11 | 5 | 44 | 40 | [13 empty] | 43.9 | 0.2272727 | 84 | 40.162957 | 0.4073925 | 19 |  |  | 4.9 | 161.7 | 3.030303 | √ | √ | √ | √ | √ | √ | √ | 合格 | 202812 | 20251207 | 15
78 | 杭星 | 20251207 | 二化 | 10093 | 252261 | YA | 19.2 | 22.3 | 5.7 | 46.7 | 40 | [13 empty] | 46.6 | 0.2141328 | 86.7 | 40.162957 | 0.4073925 | 19 |  |  | 2.5 | 150.2 | 1.664447 | √ | √ | √ | √ | √ | √ | √ | 合格 | 202812 | 20251207 | 15
79 | 杭星 | 20251207 | 二化 | 14382 | 967263 | YA | 12.12 | 22.10 | 5.7 | 48.9 | 40 | [13 empty] | 48.8 | 0.204499 | 88.9 | 40.162957 | 0.4073925 | 19 |  |  | 2.4 | 144.6 | 1.659751 | √ | √ | √ | √ | √ | √ | √ | 合格 | 202812 | 20251207 | 15
80 | 杭星 | 20251207 | 二化 | 06033 | 139259 | YA | 19.3 | 22.11 | 5 | 45.1 | 40 | [13 empty] | 45 | 0.2217295 | 85.1 | 40.162957 | 0.4073925 | 19 |  |  | 2 | 156.2 | 1.28041 | √ | √ | √ | √ | √ | √ | √ | 合格 | 202812 | 20251207 | 15
81 | 杭星 | 20251207 | 二化 | 04638 | 137488 | YA | 19.3 | 22.10 | 5 | 44.8 | 40 | [13 empty] | 44.7 | 0.2232143 | 84.8 | 40.162957 | 0.4073925 | 19 |  |  | 4.6 | 160.4 | 2.86783 | √ | √ | √ | √ | √ | √ | √ | 合格 | 202812 | 20251207 | 15
82 | 杭星 | 20251207 | 二化 | 11803 | 783263 | YA | 19.11 | 22.11 | 5 | 44.9 | 40 | [13 empty] | 44.8 | 0.2227171 | 84.9 | 40.162957 | 0.4073925 | 19 |  |  | 1.7 | 163.4 | 1.040392 | √ | √ | √ | √ | √ | √ | √ | 合格 | 202812 | 20251207 | 15
83 | 杭星 | 20251207 | 二化 | 05495 | 383205 | JP | 06.4 | 22.11 | 5.7 | 49.4 | 40.7 | [13 empty] | 49.3 | 0.2024291 | 89.9 | 40.663742 | -0.089086 | 19 |  |  | 1.8 | 149.4 | 1.204819 | √ | √ | √ | √ | √ | √ | √ | 合格 | 202812 | 20251207 | 15
84 | 杭星 | 20251207 | 二化 | 02139 | 638153 | YA | 16.10 | 22.10 | 5.7 | 48.3 | 40.2 | [13 empty] | 48.2 | 0.2070393 | 88.5 | 40.363271 | 0.4061468 | 19 |  |  | 1.3 | 146.8 | 0.8855586 | √ | √ | √ | √ | √ | √ | √ | 合格 | 202812 | 20251207 | 15
85 | 杭星 | 20251207 | 二化 | 04812 | 665166 | YA | 16.11 | 22.12 | 5.7 | 48 | 40.2 | [13 empty] | 47.9 | 0.2083333 | 88.2 | 40.363271 | 0.4061468 | 19 |  |  | 2.1 | 148.9 | 1.410343 | √ | √ | √ | √ | √ | √ | √ | 合格 | 202812 | 20251207 | 15
86 | 杭星 | 20251207 | 二化 | 05054 | 783328 | YA | 19.11 | 22.11 | 5 | 43.8 | 40 | [13 empty] | 43.7 | 0.2283105 | 83.8 | 40.162957 | 0.4073925 | 19 |  |  | 3.4 | 167.7 | 2.02743 | √ | √ | √ | √ | √ | √ | √ | 合格 | 202812 | 20251207 | 15
87 | 杭星 | 20251207 | 二化 | 05512 | 783372 | YA | 19.11 | 22.10 | 5 | 44.1 | 40 | [13 empty] | 44 | 0.2267574 | 84.1 | 40.162957 | 0.4073925 | 19 |  |  | 4.1 | 168.3 | 2.436126 | √ | √ | √ | √ | √ | √ | √ | 合格 | 202812 | 20251207 | 15
88 | 杭星 | 20251207 | 二化 | 14850 | 25215 | SZ | 05.2 | 22.12 | 5.7 | 55.1 | 40.8 | [13 empty] | 55 | 0.1814882 | 95.9 | 40.964213 | 0.4024828 | 19 |  |  | 2.1 | 134.9 | 1.556709 | √ | √ | √ | √ | √ | √ | √ | 合格 | 202812 | 20251207 | 15
89 | 杭星 | 20251207 | 二化 | 04892 | 665402 | YA | 16.11 | 22.10 | 5.7 | 47.9 | 40 | [13 empty] | 47.8 | 0.2087683 | 87.9 | 40.162957 | 0.4073925 | 19 |  |  | 2.1 | 146.8 | 1.430518 | √ | √ | √ | √ | √ | √ | √ | 合格 | 202812 | 20251207 | 15
90 | 杭星 | 20251207 | 二化 | 11859 | 783358 | YA | 19.11 | 22.11 | 5 | 43.9 | 40 | [13 empty] | 43.8 | 0.2277904 | 83.9 | 40.162957 | 0.4073925 | 19 |  |  | 1.5 | 165.1 | 0.9085403 | √ | √ | √ | √ | √ | √ | √ | 合格 | 202812 | 20251207 | 15
91 | 杭星 | 20251207 | 二化 | 109292 | 697075 | YA | 19.6 | 22.8 | 5 | 46.2 | 40 | [13 empty] | 46.1 | 0.2164502 | 86.2 | 40.162957 | 0.4073925 | 19 |  |  | 2.5 | 157.7 | 1.585289 | √ | √ | √ | √ | √ | √ | √ | 合格 | 202812 | 20251207 | 15
92 | 杭星 | 20251207 | 二化 | 14628 | 783093 | YA | 19.11 | 22.11 | 5 | 44.1 | 40 | [13 empty] | 44 | 0.2267574 | 84.1 | 40.162957 | 0.4073925 | 19 |  |  | 2.8 | 164.9 | 1.697999 | √ | √ | √ | √ | √ | √ | √ | 合格 | 202812 | 20251207 | 15
93 | 杭星 | 20251207 | 二化 | 12823 | 641173 | JZ | 22.3 |  | 5 | 41.6 | 40 | [13 empty] | 41.5 | 0.2403846 | 81.6 | 40.162957 | 0.4073925 | 19 |  |  | 4.1 | 181.3 | 2.261445 | √ | √ | √ | √ | √ | √ | √ | 合格 | 202812 | 20251207 | 15
94 | 杭星 | 20251207 | 二化 | 02024 | 783309 | YA | 19.11 | 22.10 | 5 | 44.6 | 40 | [13 empty] | 44.5 | 0.2242152 | 84.6 | 40.162957 | 0.4073925 | 19 |  |  | 2.7 | 163.9 | 1.647346 | √ | √ | √ | √ | √ | √ | √ | 合格 | 202812 | 20251207 | 15
95 | 杭星 | 20251207 | 二化 | 04666 | 258203 | JP | 08.10 | 22.11 | 5.7 | 48.4 | 38.3 | [13 empty] | 48.3 | 0.2066116 | 86.7 | 38.460288 | 0.4185065 | 19 |  |  | 1.8 | 138.8 | 1.29683 | √ | √ | √ | √ | √ | √ | √ | 合格 | 202812 | 20251207 | 15
96 | 杭星 | 20251207 | 二化 | 10557 | 783008 | YA | 19.11 | 22.11 | 5 | 44.2 | 40 | [13 empty] | 44.1 | 0.2262443 | 84.2 | 40.162957 | 0.4073925 | 19 |  |  | 1.8 | 163.7 | 1.099572 | √ | √ | √ | √ | √ | √ | √ | 合格 | 202812 | 20251207 | 15
97 | 杭星 | 20251207 | 二化 | 12053 | 473038 | 上海 | 07.5 | 22.7 | 5.7 | 55.2 | 40.3 | [13 empty] | 55.1 | 0.1811594 | 95.5 | 40.463428 | 0.4055285 | 19 |  |  | 2.4 | 133 | 1.804511 | √ | √ | √ | √ | √ | √ | √ | 合格 | 202812 | 20251207 | 15
98 | 杭星 | 20251207 | 二化 | 13123 | 068156 | 上海 | 03.2 | 22.8 | 5.7 | 53 | 40.6 | [13 empty] | 52.9 | 0.1886792 | 93.6 | 40.763899 | 0.4036921 | 19 |  |  | 1.4 | 133.1 | 1.051841 | √ | √ | √ | √ | √ | √ | √ | 合格 | 202812 | 20251207 | 15
99 | 杭星 | 20251207 | 二化 | 14524 | 396214 | 上海 | 01.12 | 19.10 | 5.7 | 53.2 | 40.4 | [13 empty] | 53.1 | 0.1879699 | 93.6 | 40.563585 | 0.4049134 | 19 |  |  | 1.2 | 131.3 | 0.9139375 | √ | √ | √ | √ | √ | √ | √ | 合格 | 202812 | 20251207 | 15
100 | 杭星 | 20251207 | 二化 | 14519 | 976268 | YA | 20.12 |  | 5.7 | 50.7 | 40 | [13 empty] | 50.6 | 0.1972387 | 90.7 | 40.162957 | 0.4073925 | 19 |  |  | 1.4 | 139.6 | 1.002865 | √ | √ | √ | √ | √ | √ | √ | 合格 | 202812 | 20251207 | 15
101 | 杭星 | 20251208 | 二化 | 087831 | 576333 | YA | 13.8 | 22.9 | 5.7 | 48.2 | 40.7 | [13 empty] | 48.1 | 0.2074689 | 88.9 | 40.872216 | 0.4231351 | 20 |  |  | 2.6 | 151.1 | 1.720715 | √ | √ | √ | √ | √ | √ | √ | 合格 | 202812 | 20251208 | 15
102 | 杭星 | 20251208 | 二化 | 09958 | 379209 | YA | 16.2 | 22.7 | 5.7 | 47.9 | 40.4 | [13 empty] | 47.8 | 0.2087683 | 88.3 | 40.571685 | 0.4249629 | 20 |  |  | 2.3 | 150.3 | 1.530273 | √ | √ | √ | √ | √ | √ | √ | 合格 | 202812 | 20251208 | 15
103 | 杭星 | 20251208 | 二化 | 05702 | 638229 | YA | 16.10 | 22.11 | 5.7 | 49.3 | 40.3 | [13 empty] | 49.2 | 0.2028398 | 89.6 | 40.471508 | 0.4255782 | 20 |  |  | 1.7 | 144.6 | 1.175657 | √ | √ | √ | √ | √ | √ | √ | 合格 | 202812 | 20251208 | 15
104 | 杭星 | 20251208 | 二化 | 11467 | 665250 | YA | 16.11 | 22.12 | 5.7 | 47.9 | 40.4 | [13 empty] | 47.8 | 0.2087683 | 88.3 | 40.571685 | 0.4249629 | 20 |  |  | 3.5 | 152.3 | 2.298096 | √ | √ | √ | √ | √ | √ | √ | 合格 | 202812 | 20251208 | 15
105 | 杭星 | 20251208 | 二化 | 11929 | 665373 | YA | 16.11 | 22.11 | 5.7 | 48.4 | 40.1 | [13 empty] | 48.3 | 0.2066116 | 88.5 | 40.271154 | 0.426818 | 20 |  |  | 5.8 | 149.5 | 3.879599 | √ | √ | √ | √ | √ | √ | √ | 合格 | 202812 | 20251208 | 15
106 | 杭星 | 20251208 | 二化 | 05676 | 783400 | YA | 19.11 | 22.11 | 5 | 44.4 | 40 | [13 empty] | 44.3 | 0.2252252 | 84.4 | 40.170977 | 0.4274425 | 20 |  |  | 1.6 | 163.9 | 0.976205 | √ | √ | √ | √ | √ | √ | √ | 合格 | 202812 | 20251208 | 15
107 | 杭星 | 20251208 | 二化 | 10739 | 654147 | YA | 19.6 | 22.9 | 5.7 | 47.9 | 40.1 | [13 empty] | 47.8 | 0.2087683 | 88 | 40.271154 | 0.426818 | 20 |  |  | 2 | 149.7 | 1.336005 | √ | √ | √ | √ | √ | √ | √ | 合格 | 202812 | 20251208 | 15
108 | 杭星 | 20251208 | 二化 | 14434 | 790437 | YA | 19.6 | 22.9 | 5 | 44.2 | 40 | [13 empty] | 44.1 | 0.2262443 | 84.2 | 40.170977 | 0.4274425 | 20 |  |  | 2.5 | 161.1 | 1.551831 | √ | √ | √ | √ | √ | √ | √ | 合格 | 202812 | 20251208 | 15
109 | 杭星 | 20251208 | 二化 | 14715 | 790173 | YA | 19.3 | 22.9 | 5 | 43.9 | 40 | [13 empty] | 43.8 | 0.2277904 | 83.9 | 40.170977 | 0.4274425 | 20 |  |  | 2.8 | 162.3 | 1.7252 | √ | √ | √ | √ | √ | √ | √ | 合格 | 202812 | 20251208 | 15
110 | 杭星 | 20251208 | 二化 | 05214 | 071401 | YA | 13.01 | 22.11 | 5.7 | 48.1 | 40 | [13 empty] | 48 | 0.2079002 | 88.1 | 40.170977 | 0.4274425 | 20 |  |  | 2.8 | 146.9 | 1.906059 | √ | √ | √ | √ | √ | √ | √ | 合格 | 202812 | 20251208 | 15
111 | 杭星 | 20251208 | 二化 | 05449 | 783216 | YA | 19.11 | 22.11 | 5 | 44.3 | 40 | [13 empty] | 44.2 | 0.2257336 | 84.3 | 40.170977 | 0.4274425 | 20 |  |  | 5.5 | 167.3 | 3.287507 | √ | √ | √ | √ | √ | √ | √ | 合格 | 202812 | 20251208 | 15
112 | 杭星 | 20251208 | 二化 | 05623 | 131296 | YA | 12.12 | 22.12 | 5.7 | 48.9 | 40.1 | [13 empty] | 48.8 | 0.204499 | 89 | 40.271154 | 0.426818 | 20 |  |  | 1.4 | 144.5 | 0.9688581 | √ | √ | √ | √ | √ | √ | √ | 合格 | 202812 | 20251208 | 15
113 | 杭星 | 20251208 | 二化 | 05719 | 665108 | YA | 16.11 | 22.11 | 5.7 | 48.6 | 40.2 | [13 empty] | 48.5 | 0.2057613 | 88.8 | 40.371331 | 0.4261965 | 20 |  |  | 3.5 | 145.5 | 2.405498 | √ | √ | √ | √ | √ | √ | √ | 合格 | 202812 | 20251208 | 15
114 | 杭星 | 20251208 | 二化 | 10196 | 638287 | YA | 16.10 | 22.11 | 5.7 | 47.9 | 40.3 | [13 empty] | 47.8 | 0.2087683 | 88.2 | 40.471508 | 0.4255782 | 20 |  |  | 4 | 150.4 | 2.659574 | √ | √ | √ | √ | √ | √ | √ | 合格 | 202812 | 20251208 | 15
115 | 杭星 | 20251208 | 二化 | 02529 | 783176 | YA | 19.11 | 22.11 | 5 | 44.7 | 40 | [13 empty] | 44.6 | 0.2237136 | 84.7 | 40.170977 | 0.4274425 | 20 |  |  | 1.6 | 165.1 | 0.9691096 | √ | √ | √ | √ | √ | √ | √ | 合格 | 202812 | 20251208 | 15
116 | 杭星 | 20251208 | 二化 | 05854 | 721456 | YA | 19.6 | 22.6 | 5 | 44.8 | 40 | [13 empty] | 44.7 | 0.2232143 | 84.8 | 40.170977 | 0.4274425 | 20 |  |  | 3.1 | 159.2 | 1.947236 | √ | √ | √ | √ | √ | √ | √ | 合格 | 202812 | 20251208 | 15
117 | 杭星 | 20251208 | 二化 | 05540 | 665364 | YA | 16.11 | 22.11 | 5.7 | 47.7 | 40.3 | [13 empty] | 47.6 | 0.2096436 | 88 | 40.471508 | 0.4255782 | 20 |  |  | 1.6 | 149.5 | 1.070234 | √ | √ | √ | √ | √ | √ | √ | 合格 | 202812 | 20251208 | 15
118 | 杭星 | 20251208 | 二化 | 06052 | 721467 | YA | 19.6 | 22.8 | 5 | 44.7 | 40 | [13 empty] | 44.6 | 0.2237136 | 84.7 | 40.170977 | 0.4274425 | 20 |  |  | 2.4 | 160.7 | 1.493466 | √ | √ | √ | √ | √ | √ | √ | 合格 | 202812 | 20251208 | 15
119 | 杭星 | 20251208 | 二化 | 14709 | 783124 | YA | 19.11 | 22.11 | 5 | 44.8 | 40 | [13 empty] | 44.7 | 0.2232143 | 84.8 | 40.170977 | 0.4274425 | 20 |  |  | 2.9 | 162.1 | 1.789019 | √ | √ | √ | √ | √ | √ | √ | 合格 | 202812 | 20251208 | 15
120 | 杭星 | 20251208 | 二化 | 05376 | 635087 | YA | 16.10 | 22.11 | 5.7 | 47.9 | 40 | [13 empty] | 47.8 | 0.2087683 | 87.9 | 40.170977 | 0.4274425 | 20 |  |  | 2.5 | 148 | 1.689189 | √ | √ | √ | √ | √ | √ | √ | 合格 | 202812 | 20251208 | 15
121 | 杭星 | 20251208 | 二化 | 01463 | 665018 | YA | 16.11 | 22.11 | 5.7 | 48.6 | 40 | [13 empty] | 48.5 | 0.2057613 | 88.6 | 40.170977 | 0.4274425 | 20 |  |  | 1.2 | 143.4 | 0.8368201 | √ | √ | √ | √ | √ | √ | √ | 合格 | 202812 | 20251208 | 15
122 | 杭星 | 20251208 | 二化 | 14719 | 783194 | YA | 19.11 | 22.8 | 5 | 44.1 | 40 | [13 empty] | 44 | 0.2267574 | 84.1 | 40.170977 | 0.4274425 | 20 |  |  | 3.8 | 165.4 | 2.297461 | √ | √ | √ | √ | √ | √ | √ | 合格 | 202812 | 20251208 | 15
123 | 杭星 | 20251208 | 二化 | 14642 | 036260 | SZ | 04.11 | 22.9 | 5.7 | 55.3 | 40 | [13 empty] | 55.2 | 0.1808318 | 95.3 | 40.170977 | 0.4274425 | 20 |  |  | 1.7 | 132.5 | 1.283019 | √ | √ | √ | √ | √ | √ | √ | 合格 | 202812 | 20251208 | 15
124 | 杭星 | 20251208 | 二化 | 102717 | 102113 | JP | 11.3 |  | 5.7 | 49.1 | 40.6 | [13 empty] | 49 | 0.203666 | 89.7 | 40.772039 | 0.4237414 | 20 |  |  | 1.8 | 151.6 | 1.187335 | √ | √ | √ | √ | √ | √ | √ | 合格 | 202812 | 20251208 | 15
125 | 杭星 | 20251208 | 二化 | 14455 | 758302 | YA | 22.7 |  | 5 | 42.8 | 40 | [13 empty] | 42.7 | 0.2336449 | 82.8 | 40.170977 | 0.4274425 | 20 |  |  | 3.3 | 166.6 | 1.980792 | √ | √ | √ | √ | √ | √ | √ | 合格 | 202812 | 20251208 | 15
126 | 杭星 | 20251215 | 二化 | 16023 | 454112 | 上海 | 02.9 | 22.1 | 5.7 | 54.6 | 40.4 | [13 empty] | 54.5 | 0.1831502 | 95 | 40.5486 | 0.3678218 | 17 |  |  | 1.4 | 131.7 | 1.063022 | √ | √ | √ | √ | √ | √ | √ | 合格 | 202812 | 20251215 | 15
127 | 杭星 | 20251215 | 二化 | 15478 | 203741 | JP | 04.7 | 18.10 | 5.7 | 49.6 | 40 | [13 empty] | 49.5 | 0.2016129 | 89.6 | 40.14812 | 0.3703 | 17 |  |  | 2 | 145.3 | 1.376462 | √ | √ | √ | √ | √ | √ | √ | 合格 | 202812 | 20251215 | 15
128 | 杭星 | 20251215 | 二化 | 15468 | 252035 | YA | 19.2 |  | 5.7 | 46.8 | 40 | [13 empty] | 46.7 | 0.2136752 | 86.8 | 40.14812 | 0.3703 | 17 |  |  | 2.8 | 146.6 | 1.909959 | √ | √ | √ | √ | √ | √ | √ | 合格 | 202812 | 20251215 | 15
129 | 杭星 | 20251215 | 二化 | 16069 | 364335 | YA | 20.3 |  | 5.7 | 47.9 | 40 | [13 empty] | 47.8 | 0.2087683 | 87.9 | 40.14812 | 0.3703 | 17 |  |  | 2.8 | 140.8 | 1.988636 | √ | √ | √ | √ | √ | √ | √ | 合格 | 202812 | 20251215 | 15
130 | 杭星 | 20251215 | 二化 | 16148 | 742458 | KC | 20.12 |  | 5 | 45.2 | 40 | [13 empty] | 45.1 | 0.2212389 | 85.2 | 40.14812 | 0.3703 | 17 |  |  | 4.6 | 155.6 | 2.956298 | √ | √ | √ | √ | √ | √ | √ | 合格 | 202812 | 20251215 | 15
131 | 杭星 | 20251215 | 二化 | 15128 | 071139 | MS | 22.10 |  | 5 | 42.2 | 40 | [13 empty] | 42.1 | 0.2369668 | 82.2 | 40.14812 | 0.3703 | 17 |  |  | 3.2 | 147.8 | 2.165088 | √ | √ | √ | √ | √ | √ | √ | 合格 | 202812 | 20251215 | 15
132 | 杭星 | 20251215 | 二化 | 16081 | 509066 | YA | 22.6 |  | 5 | 43.3 | 40 | [13 empty] | 43.2 | 0.2309469 | 83.3 | 40.14812 | 0.3703 | 17 |  |  | 2.2 | 153.2 | 1.436031 | √ | √ | √ | √ | √ | √ | √ | 合格 | 202812 | 20251215 | 15
133 | 杭星 | 20251215 | 二化 | 15394 | 838492 | YA | 17.11 | 22.3 | 5.7 | 47.7 | 40.3 | [13 empty] | 47.6 | 0.2096436 | 88 | 40.44848 | 0.3684367 | 17 |  |  | 1.6 | 143.5 | 1.114983 | √ | √ | √ | √ | √ | √ | √ | 合格 | 202812 | 20251215 | 15
134 | 杭星 | 20251215 | 二化 | 16067 | 984231 | YA | 15.8 | 22.3 | 5.7 | 47.7 | 40.2 | [13 empty] | 47.6 | 0.2096436 | 87.9 | 40.34836 | 0.3690547 | 17 |  |  | 2.4 | 153.1 | 1.567603 | √ | √ | √ | √ | √ | √ | √ | 合格 | 202812 | 20251215 | 15
135 | 杭星 | 20251215 | 二化 | 15464 | 742174 | YA | 14.11 | 19.10 | 5.7 | 48.1 | 40.1 | [13 empty] | 48 | 0.2079002 | 88.2 | 40.24824 | 0.3696758 | 17 |  |  | 1.5 | 148.2 | 1.012146 | √ | √ | √ | √ | √ | √ | √ | 合格 | 202812 | 20251215 | 15
136 | 杭星 | 20251215 | 二化 | 15390 | 998314 | YA | 17.12 |  | 5.7 | 49.7 | 40 | [13 empty] | 49.6 | 0.2012072 | 89.7 | 40.14812 | 0.3703 | 17 |  |  | 3.4 | 137.4 | 2.474527 | √ | √ | √ | √ | √ | √ | √ | 合格 | 202812 | 20251215 | 15
137 | 杭星 | 20251215 | 二化 | 16093 | 858360 | YA | 21.11 |  | 5 | 43.8 | 40 | [13 empty] | 43.7 | 0.2283105 | 83.8 | 40.14812 | 0.3703 | 17 |  |  | 0.9 | 156.4 | 0.5754476 | √ | √ | √ | √ | √ | √ | √ | 合格 | 202812 | 20251215 | 15
138 | 杭星 | 20251215 | 二化 | 16065 | 921369 | YA | 20.10 |  | 5 | 43 | 40 | [13 empty] | 42.9 | 0.2325581 | 83 | 40.14812 | 0.3703 | 17 |  |  | 1.6 | 159 | 1.006289 | √ | √ | √ | √ | √ | √ | √ | 合格 | 202812 | 20251215 | 15
139 | 杭星 | 20251215 | 二化 | 15130 | 921478 | YA | 20.10 |  | 5 | 43.5 | 40 | [13 empty] | 43.4 | 0.2298851 | 83.5 | 40.14812 | 0.3703 | 17 |  |  | 4.1 | 158.1 | 2.593295 | √ | √ | √ | √ | √ | √ | √ | 合格 | 202812 | 20251215 | 15
140 | 杭星 | 20251215 | 二化 | 16087 | 196376 | YA | 15.12 | 22.11 | 5.7 | 48.8 | 40.1 | [13 empty] | 48.7 | 0.204918 | 88.9 | 40.24824 | 0.3696758 | 17 |  |  | 2.4 | 140.2 | 1.71184 | √ | √ | √ | √ | √ | √ | √ | 合格 | 202812 | 20251215 | 15
141 | 杭星 | 20251215 | 二化 | 16177 | 376358 | JP | 19.8 |  | 5.7 | 46 | 40.2 | [13 empty] | 45.9 | 0.2173913 | 86.2 | 40.34836 | 0.3690547 | 17 |  |  | 3.2 | 149.8 | 2.136182 | √ | √ | √ | √ | √ | √ | √ | 合格 | 202812 | 20251215 | 15
142 | 杭星 | 20251215 | 二化 | 04911 | 783041 | YA | 19.11 | 22.10 | 5 | 44.5 | 40 | [13 empty] | 44.4 | 0.2247191 | 84.5 | 40.14812 | 0.3703 | 17 |  |  | 1.5 | 156.3 | 0.9596929 | √ | √ | √ | √ | √ | √ | √ | 合格 | 202812 | 20251215 | 15
143 | 杭星 | 20251215 | 二化 | 15488 | 268495 | CX | 22.7 |  | 5 | 42.7 | 40 | [13 empty] | 42.6 | 0.234192 | 82.7 | 40.14812 | 0.3703 | 17 |  |  | 3.7 | 159.7 | 2.316844 | √ | √ | √ | √ | √ | √ | √ | 合格 | 202812 | 20251215 | 15
144 | 杭星 | 20251215 | 二化 | 15480 | 906462 | YA | 21.11 |  | 5 | 42.2 | 40 | [13 empty] | 42.1 | 0.2369668 | 82.2 | 40.14812 | 0.3703 | 17 |  |  | 2 | 162.6 | 1.230012 | √ | √ | √ | √ | √ | √ | √ | 合格 | 202812 | 20251215 | 15
145 | 杭星 | 20251215 | 二化 | 15126 | 040302 | KC | 21.9 |  | 5.7 | 46.6 | 40 | [13 empty] | 46.5 | 0.2145923 | 86.6 | 40.14812 | 0.3703 | 17 |  |  | 2.8 | 146.7 | 1.908657 | √ | √ | √ | √ | √ | √ | √ | 合格 | 202812 | 20251215 | 15
146 | 杭星 | 20251215 | 二化 | 16003 | 594176 | KC | 21.4 |  | 5 | 45 | 40 | [13 empty] | 44.9 | 0.2222222 | 85 | 40.14812 | 0.3703 | 17 |  |  | 2.8 | 152.8 | 1.832461 | √ | √ | √ | √ | √ | √ | √ | 合格 | 202812 | 20251215 | 15
147 | 杭星 | 20251215 | 二化 | 15121 | 304180 | MS | 22.12 |  | 5 | 42.7 | 40 | [13 empty] | 42.6 | 0.234192 | 82.7 | 40.14812 | 0.3703 | 17 |  |  | 3.1 | 165.3 | 1.875378 | √ | √ | √ | √ | √ | √ | √ | 合格 | 202812 | 20251215 | 15
148 | 杭星 | 20251215 | 二化 | 15344 | 647177 | JP | 21.1 |  | 5 | 41.8 | 40 | [13 empty] | 41.7 | 0.2392344 | 81.8 | 40.14812 | 0.3703 | 17 |  |  | 2.2 | 164 | 1.341463 | √ | √ | √ | √ | √ | √ | √ | 合格 | 202812 | 20251215 | 15
149 | 杭星 | 20251215 | 二化 | 15386 | 742360 | KC | 20.12 |  | 5 | 45.6 | 40 | [13 empty] | 45.5 | 0.2192982 | 85.6 | 40.14812 | 0.3703 | 17 |  |  | 2.3 | 149.4 | 1.539491 | √ | √ | √ | √ | √ | √ | √ | 合格 | 202812 | 20251215 | 15
150 | 杭星 | 20251215 | 二化 | 02761 | 967429 | YA | 12.12 | 22.8 | 5.7 | 49.5 | 40 | [13 empty] | 49.4 | 0.2020202 | 89.5 | 40.14812 | 0.3703 | 17 |  |  | 1.6 | 136.1 | 1.175606 | √ | √ | √ | √ | √ | √ | √ | 合格 | 202812 | 20251215 | 15
151 | 杭星 | 20251216 | 二化 | 16168 | 209228 | YA | 20.6 |  | 5 | 43 | 40 | [13 empty] | 42.9 | 0.2325581 | 83 | 40.134887 | 0.3372175 | 15 |  |  | 4 | 165.1 | 2.422774 | √ | √ | √ | √ | √ | √ | √ | 合格 | 202812 | 20251216 | 15
152 | 杭星 | 20251216 | 二化 | 15145 | 697063 | YA | 19.6 |  | 5 | 45.9 | 40 | [13 empty] | 45.8 | 0.2178649 | 85.9 | 40.134887 | 0.3372175 | 15 |  |  | 0.3 | 153 | 0.1960784 | √ | √ | √ | √ | √ | √ | √ | 合格 | 202812 | 20251216 | 15
153 | 杭星 | 20251216 | 二化 | 16083 | 918002 | YA | 15.11 | 20.10 | 5.7 | 47.2 | 40 | [13 empty] | 47.1 | 0.2118644 | 87.2 | 40.134887 | 0.3372175 | 15 |  |  | 2.4 | 147.1 | 1.631543 | √ | √ | √ | √ | √ | √ | √ | 合格 | 202812 | 20251216 | 15
154 | 杭星 | 20251216 | 二化 | 15489 | 806460 | YA | 17.11 | 20.11 | 5.7 | 47.5 | 40.3 | [13 empty] | 47.4 | 0.2105263 | 87.8 | 40.435148 | 0.3353548 | 15 |  |  | 2.3 | 146.5 | 1.569966 | √ | √ | √ | √ | √ | √ | √ | 合格 | 202812 | 20251216 | 15
155 | 杭星 | 20251216 | 二化 | 16149 | 838312 | YA | 17.11 | 20.11 | 5.7 | 47.7 | 40.3 | [13 empty] | 47.6 | 0.2096436 | 88 | 40.435148 | 0.3353548 | 15 |  |  | 1.4 | 145.3 | 0.9635237 | √ | √ | √ | √ | √ | √ | √ | 合格 | 202812 | 20251216 | 15
156 | 杭星 | 20251216 | 二化 | 15467 | 976102 | YA | 20.12 |  | 5.7 | 48.9 | 40 | [13 empty] | 48.8 | 0.204499 | 88.9 | 40.134887 | 0.3372175 | 15 |  |  | 2.5 | 138.5 | 1.805054 | √ | √ | √ | √ | √ | √ | √ | 合格 | 202812 | 20251216 | 15
157 | 杭星 | 20251216 | 二化 | 16097 | 742360 | YA | 14.11 | 20.11 | 5.7 | 48.8 | 40 | [13 empty] | 48.7 | 0.204918 | 88.8 | 40.134887 | 0.3372175 | 15 |  |  | 2.1 | 139.1 | 1.509705 | √ | √ | √ | √ | √ | √ | √ | 合格 | 202812 | 20251216 | 15
158 | 杭星 | 20251216 | 二化 | 16151 | 13246 | SZ | 03.1 |  | 5.7 | 55.6 | 40 | [13 empty] | 55.5 | 0.1798561 | 95.6 | 40.134887 | 0.3372175 | 15 |  |  | 0.3 | 128.9 | 0.2327386 | √ | √ | √ | √ | √ | √ | √ | 合格 | 202812 | 20251216 | 15
159 | 杭星 | 20251216 | 二化 | 16166 | 146171 | YA | 21.7 |  | 5 | 43.9 | 40 | [13 empty] | 43.8 | 0.2277904 | 83.9 | 40.134887 | 0.3372175 | 15 |  |  | 2.2 | 155.7 | 1.412974 | √ | √ | √ | √ | √ | √ | √ | 合格 | 202812 | 20251216 | 15
160 | 杭星 | 20251216 | 二化 | 15141 | 364147 | YA | 20.3 |  | 5.7 | 47.8 | 40 | [13 empty] | 47.7 | 0.209205 | 87.8 | 40.134887 | 0.3372175 | 15 |  |  | 2 | 143.4 | 1.3947 | √ | √ | √ | √ | √ | √ | √ | 合格 | 202812 | 20251216 | 15
161 | 杭星 | 20251216 | 二化 | 16094 | 802112 | YA | 17.11 | 22.6 | 5.7 | 47.5 | 40.3 | [13 empty] | 47.4 | 0.2105263 | 87.8 | 40.435148 | 0.3353548 | 15 |  |  | 1.7 | 148.4 | 1.145553 | √ | √ | √ | √ | √ | √ | √ | 合格 | 202812 | 20251216 | 15
162 | 杭星 | 20251216 | 二化 | 15892 | 921150 | YA | 20.10 |  | 5 | 43.2 | 40 | [13 empty] | 43.1 | 0.2314815 | 83.2 | 40.134887 | 0.3372175 | 15 |  |  | 4.9 | 163.1 | 3.004292 | √ | √ | √ | √ | √ | √ | √ | 合格 | 202812 | 20251216 | 15
163 | 杭星 | 20251216 | 二化 | 16153 | 921321 | YA | 20.10 |  | 5 | 43 | 40 | [13 empty] | 42.9 | 0.2325581 | 83 | 40.134887 | 0.3372175 | 15 |  |  | 2.4 | 160.7 | 1.493466 | √ | √ | √ | √ | √ | √ | √ | 合格 | 202812 | 20251216 | 15
164 | 杭星 | 20251216 | 二化 | 16070 | 838348 | YA | 17.11 | 20.12 | 5.7 | 47.6 | 40.5 | [13 empty] | 47.5 | 0.210084 | 88.1 | 40.635322 | 0.3341284 | 15 |  |  | 2.7 | 147.5 | 1.830508 | √ | √ | √ | √ | √ | √ | √ | 合格 | 202812 | 20251216 | 15
165 | 杭星 | 20251216 | 二化 | 16095 | 806277 | YA | 17.11 | 22.6 | 5.7 | 47.7 | 40.3 | [13 empty] | 47.6 | 0.2096436 | 88 | 40.435148 | 0.3353548 | 15 |  |  | 4 | 148.4 | 2.695418 | √ | √ | √ | √ | √ | √ | √ | 合格 | 202812 | 20251216 | 15
166 | 杭星 | 20251216 | 二化 | 16150 | 432186 | KC | 20.10 |  | 5.7 | 46.8 | 40 | [13 empty] | 46.7 | 0.2136752 | 86.8 | 40.134887 | 0.3372175 | 15 |  |  | 5.2 | 155.9 | 3.335471 | √ | √ | √ | √ | √ | √ | √ | 合格 | 202812 | 20251216 | 15
167 | 杭星 | 20251216 | 二化 | 15463 | 139275 | YA | 19.3 |  | 5 | 45.1 | 40 | [13 empty] | 45 | 0.2217295 | 85.1 | 40.134887 | 0.3372175 | 15 |  |  | 1.2 | 149.6 | 0.802139 | √ | √ | √ | √ | √ | √ | √ | 合格 | 202812 | 20251216 | 15
168 | 杭星 | 20251216 | 二化 | 15406 | 364088 | YA | 20.3 |  | 5.7 | 47.7 | 40 | [13 empty] | 47.6 | 0.2096436 | 87.7 | 40.134887 | 0.3372175 | 15 |  |  | 1.1 | 140.4 | 0.7834758 | √ | √ | √ | √ | √ | √ | √ | 合格 | 202812 | 20251216 | 15
169 | 杭星 | 20251216 | 二化 | 15477 | 379076 | YA | 16.2 | 19.3 | 5.7 | 48 | 40.4 | [13 empty] | 47.9 | 0.2083333 | 88.4 | 40.535235 | 0.3347401 | 15 |  |  | 1 | 147.3 | 0.6788866 | √ | √ | √ | √ | √ | √ | √ | 合格 | 202812 | 20251216 | 15
170 | 杭星 | 20251216 | 二化 | 15410 | 113400 | JP | 15.1 | 20.11 | 5.7 | 48 | 40 | [13 empty] | 47.9 | 0.2083333 | 88 | 40.134887 | 0.3372175 | 15 |  |  | 2.9 | 142.2 | 2.039381 | √ | √ | √ | √ | √ | √ | √ | 合格 | 202812 | 20251216 | 15
171 | 杭星 | 20251216 | 二化 | 16098 | 838111 | YA | 17.11 | 20.12 | 5.7 | 47.5 | 40.4 | [13 empty] | 47.4 | 0.2105263 | 87.9 | 40.535235 | 0.3347401 | 15 |  |  | 0.9 | 144.8 | 0.621547 | √ | √ | √ | √ | √ | √ | √ | 合格 | 202812 | 20251216 | 15
172 | 杭星 | 20251216 | 二化 | 15900 | 203499 | 上海 | 11.10 | 22.10 | 5.7 | 47.6 | 40.6 | [13 empty] | 47.5 | 0.210084 | 88.2 | 40.735409 | 0.3335197 | 15 |  |  | 2.2 | 162.5 | 1.353846 | √ | √ | √ | √ | √ | √ | √ | 合格 | 202812 | 20251216 | 15
173 | 杭星 | 20251216 | 二化 | 15324 | 697082 | YA | 19.6 |  | 5 | 46.1 | 40 | [13 empty] | 46 | 0.2169197 | 86.1 | 40.134887 | 0.3372175 | 15 |  |  | 1.6 | 152 | 1.052632 | √ | √ | √ | √ | √ | √ | √ | 合格 | 202812 | 20251216 | 15
174 | 杭星 | 20251216 | 二化 | 15313 | 838040 | YA | 17.11 | 22.10 | 5.7 | 47.5 | 40.3 | [13 empty] | 47.4 | 0.2105263 | 87.8 | 40.435148 | 0.3353548 | 15 |  |  | 1.5 | 145.8 | 1.028807 | √ | √ | √ | √ | √ | √ | √ | 合格 | 202812 | 20251216 | 15
175 | 杭星 | 20251216 | 二化 | 15492 | 858224 | YA | 21.11 |  | 5 | 44 | 40 | [13 empty] | 43.9 | 0.2272727 | 84 | 40.134887 | 0.3372175 | 15 |  |  | 5.8 | 163 | 3.558282 | √ | √ | √ | √ | √ | √ | √ | 合格 | 202812 | 20251216 | 15
176 | 杭星 | 20251217 | 二化 | 09209 | 412419 | YA | 22.11 |  | 5 | 42.6 | 40 | [13 empty] | 42.5 | 0.2347418 | 82.6 | 40.14812 | 0.3703 | 17 |  |  | 1.6 | 159.6 | 1.002506 | √ | √ | √ | √ | √ | √ | √ | 合格 | 202812 | 20251217 | 15
177 | 杭星 | 20251217 | 二化 | 06661 | 412142 | YA | 22.11 |  | 5 | 42.8 | 40 | [13 empty] | 42.7 | 0.2336449 | 82.8 | 40.14812 | 0.3703 | 17 |  |  | 3.2 | 163.8 | 1.953602 | √ | √ | √ | √ | √ | √ | √ | 合格 | 202812 | 20251217 | 15
178 | 杭星 | 20251217 | 二化 | 09921 | 412302 | YA | 22.11 |  | 5 | 42.6 | 40 | [13 empty] | 42.5 | 0.2347418 | 82.6 | 40.14812 | 0.3703 | 17 |  |  | 3.2 | 164.5 | 1.945289 | √ | √ | √ | √ | √ | √ | √ | 合格 | 202812 | 20251217 | 15
179 | 杭星 | 20251217 | 二化 | 10433 | 405044 | YA | 21.10 |  | 5 | 43 | 40 | [13 empty] | 42.9 | 0.2325581 | 83 | 40.14812 | 0.3703 | 17 |  |  | 3.3 | 164.5 | 2.006079 | √ | √ | √ | √ | √ | √ | √ | 合格 | 202812 | 20251217 | 15
180 | 杭星 | 20251217 | 二化 | 12006 | 783121 | YA | 19.11 | 22.11 | 5 | 44.4 | 40 | [13 empty] | 44.3 | 0.2252252 | 84.4 | 40.14812 | 0.3703 | 17 |  |  | 1.8 | 160 | 1.125 | √ | √ | √ | √ | √ | √ | √ | 合格 | 202812 | 20251217 | 15
181 | 杭星 | 20251217 | 二化 | 05964 | 801359 | YA | 19.6 | 22.10 | 5 | 45 | 40 | [13 empty] | 44.9 | 0.2222222 | 85 | 40.14812 | 0.3703 | 17 |  |  | 2.5 | 155.1 | 1.611863 | √ | √ | √ | √ | √ | √ | √ | 合格 | 202812 | 20251217 | 15
182 | 杭星 | 20251217 | 二化 | 09982 | 412470 | YA | 22.11 |  | 5 | 42.7 | 40 | [13 empty] | 42.6 | 0.234192 | 82.7 | 40.14812 | 0.3703 | 17 |  |  | 5.9 | 166.4 | 3.545673 | √ | √ | √ | √ | √ | √ | √ | 合格 | 202812 | 20251217 | 15
183 | 杭星 | 20251217 | 二化 | 11054 | 127453 | RL | 13.5 | 22.11 | 5.7 | 48.3 | 40.5 | [13 empty] | 48.2 | 0.2070393 | 88.8 | 40.64872 | 0.3672099 | 17 |  |  | 1.6 | 142.8 | 1.120448 | √ | √ | √ | √ | √ | √ | √ | 合格 | 202812 | 20251217 | 15
184 | 杭星 | 20251217 | 二化 | 07866 | 412021 | YA | 22.11 |  | 5 | 42.8 | 40 | [13 empty] | 42.7 | 0.2336449 | 82.8 | 40.14812 | 0.3703 | 17 |  |  | 4 | 161.4 | 2.478315 | √ | √ | √ | √ | √ | √ | √ | 合格 | 202812 | 20251217 | 15
185 | 杭星 | 20251217 | 二化 | 06982 | 412441 | YA | 22.11 |  | 5 | 42.9 | 40 | [13 empty] | 42.8 | 0.2331002 | 82.9 | 40.14812 | 0.3703 | 17 |  |  | 1.7 | 159.8 | 1.06383 | √ | √ | √ | √ | √ | √ | √ | 合格 | 202812 | 20251217 | 15
186 | 杭星 | 20251217 | 二化 | 15570 | 412179 | YA | 22.11 |  | 5 | 42.9 | 40 | [13 empty] | 42.8 | 0.2331002 | 82.9 | 40.14812 | 0.3703 | 17 |  |  | 2.8 | 158 | 1.772152 | √ | √ | √ | √ | √ | √ | √ | 合格 | 202812 | 20251217 | 15
187 | 杭星 | 20251217 | 二化 | 07763 | 412108 | YA | 22.11 |  | 5 | 43 | 40 | [13 empty] | 42.9 | 0.2325581 | 83 | 40.14812 | 0.3703 | 17 |  |  | 3.1 | 158.5 | 1.955836 | √ | √ | √ | √ | √ | √ | √ | 合格 | 202812 | 20251217 | 15
188 | 杭星 | 20251217 | 二化 | 16103 | 118046 | 上海 | 10.5 | 22.10 | 5.7 | 52.6 | 38.4 | [13 empty] | 52.5 | 0.1901141 | 91 | 38.5462 | 0.3807292 | 17 |  |  | 1.9 | 117.2 | 1.62116 | √ | √ | √ | √ | √ | √ | √ | 合格 | 202812 | 20251217 | 15
189 | 杭星 | 20251217 | 二化 | 15482 | 412498 | YA | 22.11 |  | 5 | 42.5 | 40 | [13 empty] | 42.4 | 0.2352941 | 82.5 | 40.14812 | 0.3703 | 17 |  |  | 3.4 | 162.5 | 2.092308 | √ | √ | √ | √ | √ | √ | √ | 合格 | 202812 | 20251217 | 15
190 | 杭星 | 20251217 | 二化 | 16099 | 204047 | JP | 04.7 | 22.8 | 5.7 | 51 | 40 | [13 empty] | 50.9 | 0.1960784 | 91 | 40.14812 | 0.3703 | 17 |  |  | 1.7 | 137.7 | 1.234568 | √ | √ | √ | √ | √ | √ | √ | 合格 | 202812 | 20251217 | 15
191 | 杭星 | 20251217 | 二化 | 05066 | 204130 | YA | 19.3 | 22.10 | 5 | 46 | 40 | [13 empty] | 45.9 | 0.2173913 | 86 | 40.14812 | 0.3703 | 17 |  |  | 3.5 | 151.3 | 2.313285 | √ | √ | √ | √ | √ | √ | √ | 合格 | 202812 | 20251217 | 15
192 | 杭星 | 20251217 | 二化 | 07877 | 129019 | SZ | 02.10 | 22.10 | 5.7 | 56.6 | 40.9 | [13 empty] | 56.5 | 0.1766784 | 97.5 | 41.0492 | 0.3647922 | 17 |  |  | 1 | 127.1 | 0.7867821 | √ | √ | √ | √ | √ | √ | √ | 合格 | 202812 | 20251217 | 15
193 | 杭星 | 20251217 | 二化 | 15402 | 558088 | YA | 18.3 |  | 5.7 | 47.3 | 40.4 | [13 empty] | 47.2 | 0.2114165 | 87.7 | 40.5486 | 0.3678218 | 17 |  |  | 1.5 | 140.6 | 1.066856 | √ | √ | √ | √ | √ | √ | √ | 合格 | 202812 | 20251217 | 15
194 | 杭星 | 20251217 | 二化 | 05855 | 945143 | YA | 19.11 | 22.11 | 5 | 43.8 | 40 | [13 empty] | 43.7 | 0.2283105 | 83.8 | 40.14812 | 0.3703 | 17 |  |  | 3.3 | 159.4 | 2.070263 | √ | √ | √ | √ | √ | √ | √ | 合格 | 202812 | 20251217 | 15
195 | 杭星 | 20251217 | 二化 | 15470 | 665216 | YA | 16.11 | 22.11 | 5.7 | 48.1 | 40.3 | [13 empty] | 48 | 0.2079002 | 88.4 | 40.44848 | 0.3684367 | 17 |  |  | 1.8 | 142.5 | 1.263158 | √ | √ | √ | √ | √ | √ | √ | 合格 | 202812 | 20251217 | 15
196 | 杭星 | 20251217 | 二化 | 04844 | 665017 | YA | 16.11 | 22.7 | 5.7 | 48.7 | 40 | [13 empty] | 48.6 | 0.2053388 | 88.7 | 40.14812 | 0.3703 | 17 |  |  | 2.5 | 137.5 | 1.818182 | √ | √ | √ | √ | √ | √ | √ | 合格 | 202812 | 20251217 | 15
197 | 杭星 | 20251217 | 二化 | 16179 | 842405 | YA | 16.3 | 22.12 | 5.7 | 48.3 | 40.4 | [13 empty] | 48.2 | 0.2070393 | 88.7 | 40.5486 | 0.3678218 | 17 |  |  | 3.2 | 140.9 | 2.271114 | √ | √ | √ | √ | √ | √ | √ | 合格 | 202812 | 20251217 | 15
198 | 杭星 | 20251217 | 二化 | 15473 | 865187 | YA | 16.11 | 22.9 | 5.7 | 47.7 | 40.1 | [13 empty] | 47.6 | 0.2096436 | 87.8 | 40.24824 | 0.3696758 | 17 |  |  | 2.7 | 143.8 | 1.877608 | √ | √ | √ | √ | √ | √ | √ | 合格 | 202812 | 20251217 | 15
199 | 杭星 | 20251217 | 二化 | 15880 | 654148 | YA | 13.4 | 22.7 | 5.7 | 47.7 | 40 | [13 empty] | 47.6 | 0.2096436 | 87.7 | 40.14812 | 0.3703 | 17 |  |  | 2.2 | 145.7 | 1.509952 | √ | √ | √ | √ | √ | √ | √ | 合格 | 202812 | 20251217 | 15
200 | 杭星 | 20251217 | 二化 | 11159 | 783215 | YA | 19.11 | 22.11 | 5 | 44.3 | 40 | [13 empty] | 44.2 | 0.2257336 | 84.3 | 40.14812 | 0.3703 | 17 |  |  | 2.2 | 160.7 | 1.369011 | √ | √ | √ | √ | √ | √ | √ | 合格 | 202812 | 20251217 | 15
201 | 杭星 | 20251219 | 二化 | 06267 | 412461 | YA | 22.11 |  | 5 | 43 | 40 | [13 empty] | 42.9 | 0.2325581 | 83 | 40.155338 | 0.388345 | 18 |  |  | 2 | 160.5 | 1.246106 | √ | √ | √ | √ | √ | √ | √ | 合格 | 202812 | 20251219 | 15
202 | 杭星 | 20251219 | 二化 | 09288 | 213468 | YA | 22.1 |  | 5 | 43.2 | 40 | [13 empty] | 43.1 | 0.2314815 | 83.2 | 40.155338 | 0.388345 | 18 |  |  | 3.2 | 163.5 | 1.957187 | √ | √ | √ | √ | √ | √ | √ | 合格 | 202812 | 20251219 | 15
203 | 杭星 | 20251219 | 二化 | 07094 | 412046 | YA | 22.11 |  | 5 | 42.9 | 40 | [13 empty] | 42.8 | 0.2331002 | 82.9 | 40.155338 | 0.388345 | 18 |  |  | 4.2 | 158.1 | 2.656546 | √ | √ | √ | √ | √ | √ | √ | 合格 | 202812 | 20251219 | 15
204 | 杭星 | 20251219 | 二化 | 09256 | 906011 | YA | 22.11 |  | 5 | 42.5 | 40 | [13 empty] | 42.4 | 0.2352941 | 82.5 | 40.155338 | 0.388345 | 18 |  |  | 1.2 | 162.2 | 0.7398274 | √ | √ | √ | √ | √ | √ | √ | 合格 | 202812 | 20251219 | 15
205 | 杭星 | 20251219 | 二化 | 16071 | 562143 | MS | 22.4 |  | 5 | 43.7 | 40 | [13 empty] | 43.6 | 0.228833 | 83.7 | 40.155338 | 0.388345 | 18 |  |  | 3.1 | 168.8 | 1.836493 | √ | √ | √ | √ | √ | √ | √ | 合格 | 202812 | 20251219 | 15
206 | 杭星 | 20251219 | 二化 | 08961 | 412122 | YA | 22.11 |  | 5 | 42.8 | 40 | [13 empty] | 42.7 | 0.2336449 | 82.8 | 40.155338 | 0.388345 | 18 |  |  | 3.4 | 160 | 2.125 | √ | √ | √ | √ | √ | √ | √ | 合格 | 202812 | 20251219 | 15
207 | 杭星 | 20251219 | 二化 | 04947 | 697043 | YA | 16.11 | 22.10 | 5.7 | 46.2 | 40 | [13 empty] | 46.1 | 0.2164502 | 86.2 | 40.155338 | 0.388345 | 18 |  |  | 2.3 | 151.8 | 1.515152 | √ | √ | √ | √ | √ | √ | √ | 合格 | 202812 | 20251219 | 15
208 | 杭星 | 20251219 | 二化 | 04942 | 665344 | YA | 16.11 | 22.12 | 5.7 | 47.6 | 40.2 | [13 empty] | 47.5 | 0.210084 | 87.8 | 40.355614 | 0.3870995 | 18 |  |  | 1.5 | 144.5 | 1.038062 | √ | √ | √ | √ | √ | √ | √ | 合格 | 202812 | 20251219 | 15
209 | 杭星 | 20251219 | 二化 | 11742 | 002097 | MS | 22.9 |  | 5 | 43.2 | 40 | [13 empty] | 43.1 | 0.2314815 | 83.2 | 40.155338 | 0.388345 | 18 |  |  | 3.6 | 168.4 | 2.137767 | √ | √ | √ | √ | √ | √ | √ | 合格 | 202812 | 20251219 | 15
210 | 杭星 | 20251219 | 二化 | 05293 | 697070 | YA | 19.6 | 22.10 | 5 | 45.7 | 40 | [13 empty] | 45.6 | 0.2188184 | 85.7 | 40.155338 | 0.388345 | 18 |  |  | 2.7 | 152.7 | 1.768173 | √ | √ | √ | √ | √ | √ | √ | 合格 | 202812 | 20251219 | 15
211 | 杭星 | 20251219 | 二化 | 15476 | 742136 | YA | 14.11 | 21.3 | 5.7 | 47.4 | 40.1 | [13 empty] | 47.3 | 0.2109705 | 87.5 | 40.255476 | 0.3877207 | 18 |  |  | 1.2 | 142.6 | 0.8415147 | √ | √ | √ | √ | √ | √ | √ | 合格 | 202812 | 20251219 | 15
212 | 杭星 | 20251219 | 二化 | 16145 | 838029 | YA | 17.11 |  | 5.7 | 47.4 | 40.2 | [13 empty] | 47.3 | 0.2109705 | 87.6 | 40.355614 | 0.3870995 | 18 |  |  | 1.5 | 144.1 | 1.040944 | √ | √ | √ | √ | √ | √ | √ | 合格 | 202812 | 20251219 | 15
213 | 杭星 | 20251219 | 二化 | 15129 | 252252 | YA | 19.2 |  | 5.7 | 46.9 | 40 | [13 empty] | 46.8 | 0.2132196 | 86.9 | 40.155338 | 0.388345 | 18 |  |  | 1.5 | 147.6 | 1.01626 | √ | √ | √ | √ | √ | √ | √ | 合格 | 202812 | 20251219 | 15
214 | 杭星 | 20251219 | 二化 | 15567 | 921095 | YA | 20.10 |  | 5 | 42.7 | 40 | [13 empty] | 42.6 | 0.234192 | 82.7 | 40.155338 | 0.388345 | 18 |  |  | 1.8 | 160.9 | 1.118707 | √ | √ | √ | √ | √ | √ | √ | 合格 | 202812 | 20251219 | 15
215 | 杭星 | 20251219 | 二化 | 16157 | 512003 | YA | 17.3 | 22.7 | 5.7 | 46.9 | 40.1 | [13 empty] | 46.8 | 0.2132196 | 87 | 40.255476 | 0.3877207 | 18 |  |  | 2.3 | 147.5 | 1.559322 | √ | √ | √ | √ | √ | √ | √ | 合格 | 202812 | 20251219 | 15
216 | 杭星 | 20251219 | 二化 | 15259 | 251108 | SZ | 08.10 | 22.6 | 5.7 | 57.5 | 41.5 | [13 empty] | 57.4 | 0.173913 | 99 | 41.657408 | 0.3792964 | 18 |  |  | 0.8 | 128.7 | 0.6216006 | √ | √ | √ | √ | √ | √ | √ | 合格 | 202812 | 20251219 | 15
217 | 杭星 | 20251219 | 二化 | 15563 | 838324 | YA | 17.11 | 22.10 | 5.7 | 47.6 | 40.7 | [13 empty] | 47.5 | 0.210084 | 87.9 | 40.455752 | -0.6001179 | 18 |  |  | 1.1 | 144.7 | 0.7601935 | √ | √ | √ | √ | √ | √ | √ | 合格 | 202812 | 20251219 | 15
218 | 杭星 | 20251219 | 二化 | 15472 | 293773 | JP | 01.12 | 20.6 | 5.8 | 55.6 | 40.9 | [13 empty] | 55.5 | 0.1798561 | 96.5 | 41.05658 | 0.3828362 | 18 |  |  | 1.5 | 128.3 | 1.169135 | √ | √ | √ | √ | √ | √ | √ | 合格 | 202812 | 20251219 | 15
219 | 杭星 | 20251219 | 二化 | 16162 | 846019 | YA | 16.3 | 22.3 | 5.7 | 46.8 | 40.4 | [13 empty] | 46.7 | 0.2136752 | 87.2 | 40.55589 | 0.3858663 | 18 |  |  | 1.9 | 147.7 | 1.286391 | √ | √ | √ | √ | √ | √ | √ | 合格 | 202812 | 20251219 | 15
220 | 杭星 | 20251219 | 二化 | 15484 | 742485 | KC | 20.12 |  | 5 | 44.7 | 40 | [13 empty] | 44.6 | 0.2237136 | 84.7 | 40.155338 | 0.388345 | 18 |  |  | 2.9 | 156.7 | 1.85067 | √ | √ | √ | √ | √ | √ | √ | 合格 | 202812 | 20251219 | 15
221 | 杭星 | 20251219 | 二化 | 15137 | 376163 | JP | 19.8 |  | 5.7 | 47 | 40.1 | [13 empty] | 46.9 | 0.212766 | 87.1 | 40.255476 | 0.3877207 | 18 |  |  | 3.1 | 146.5 | 2.116041 | √ | √ | √ | √ | √ | √ | √ | 合格 | 202812 | 20251219 | 15
222 | 杭星 | 20251219 | 二化 | 15320 | 712154 | YA | 19.6 |  | 5 | 44.6 | 40 | [13 empty] | 44.5 | 0.2242152 | 84.6 | 40.155338 | 0.388345 | 18 |  |  | 3.4 | 157.1 | 2.164227 | √ | √ | √ | √ | √ | √ | √ | 合格 | 202812 | 20251219 | 15
223 | 杭星 | 20251219 | 二化 | 15238 | 742133 | YA | 14.11 | 22.12 | 5.7 | 48 | 40.2 | [13 empty] | 47.9 | 0.2083333 | 88.2 | 40.355614 | 0.3870995 | 18 |  |  | 1.6 | 142.1 | 1.125968 | √ | √ | √ | √ | √ | √ | √ | 合格 | 202812 | 20251219 | 15
224 | 杭星 | 20251219 | 二化 | 16077 | 139070 | YA | 19.3 | 22.8 | 5 | 45.7 | 40 | [13 empty] | 45.6 | 0.2188184 | 85.7 | 40.155338 | 0.388345 | 18 |  |  | 2.2 | 151.1 | 1.455989 | √ | √ | √ | √ | √ | √ | √ | 合格 | 202812 | 20251219 | 15
225 | 杭星 | 20251219 | 二化 | 15155 | 838445 | YA | 17.11 | 22.9 | 5.7 | 47.6 | 40.4 | [13 empty] | 47.5 | 0.210084 | 88 | 40.55589 | 0.3858663 | 18 |  |  | 1 | 144.4 | 0.6925208 | √ | √ | √ | √ | √ | √ | √ | 合格 | 202812 | 20251219 | 15
226 | 杭星 | 20251224 | 二化 | 06491 | 638085 | YA | 16.10 | 22.11 | 5.7 | 48.5 | 40.2 | [13 empty] | 48.4 | 0.2061856 | 88.7 | 40.335061 | 0.3359726 | 15 |  |  | 3.8 | 143.4 | 2.64993 | √ | √ | √ | √ | √ | √ | √ | 合格 | 202812 | 20251224 | 15
227 | 杭星 | 20251224 | 二化 | 09825 | 783209 | YA | 19.11 | 22.11 | 5 | 44.4 | 40 | [13 empty] | 44.3 | 0.2252252 | 84.4 | 40.134887 | 0.3372175 | 15 |  |  | 3 | 160.1 | 1.873829 | √ | √ | √ | √ | √ | √ | √ | 合格 | 202812 | 20251224 | 15
228 | 杭星 | 20251224 | 二化 | 08910 | 509422 | 上海 | 10.7 | 22.11 | 5.7 | 54.4 | 40.4 | [13 empty] | 54.3 | 0.1838235 | 94.8 | 40.535235 | 0.3347401 | 15 |  |  | 2.6 | 129.8 | 2.003082 | √ | √ | √ | √ | √ | √ | √ | 合格 | 202812 | 20251224 | 15
229 | 杭星 | 20251224 | 二化 | 04916 | 665123 | YA | 16.11 | 22.11 | 5.7 | 48 | 40.1 | [13 empty] | 47.9 | 0.2083333 | 88.1 | 40.234974 | 0.3365935 | 15 |  |  | 1.8 | 142.4 | 1.264045 | √ | √ | √ | √ | √ | √ | √ | 合格 | 202812 | 20251224 | 15
230 | 杭星 | 20251224 | 二化 | 12772 | 665116 | YA | 16.11 | 22.11 | 5.7 | 47.9 | 40.4 | [13 empty] | 47.8 | 0.2087683 | 88.3 | 40.535235 | 0.3347401 | 15 |  |  | 2.7 | 145.1 | 1.860786 | √ | √ | √ | √ | √ | √ | √ | 合格 | 202812 | 20251224 | 15
231 | 杭星 | 20251224 | 二化 | 16074 | 635465 | YA | 16.10 | 22.11 | 5.7 | 48.1 | 40.1 | [13 empty] | 48 | 0.2079002 | 88.1 | 40.134887 | 0.087 | 15 |  |  | 1.7 | 143.7 | 1.18302 | √ | √ | √ | √ | √ | √ | √ | 合格 | 202812 | 20251224 | 15
232 | 杭星 | 20251224 | 二化 | 11141 | 783398 | YA | 19.11 | 22.11 | 5 | 43.9 | 40 | [13 empty] | 43.8 | 0.2277904 | 83.9 | 40.134887 | 0.3372175 | 15 |  |  | 1.3 | 159.4 | 0.8155583 | √ | √ | √ | √ | √ | √ | √ | 合格 | 202812 | 20251224 | 15
233 | 杭星 | 20251224 | 二化 | 05643 | 638210 | YA | 16.10 | 22.11 | 5.7 | 47.9 | 40.2 | [13 empty] | 47.9 | 0 | 88.1 | 40.234974 | 0.087 | 15 |  |  | 4.5 | 143.7 | 3.131524 | √ | √ | √ | √ | √ | √ | √ | 合格 | 202812 | 20251224 | 15
234 | 杭星 | 20251224 | 二化 | 16165 | 629343 | KC | 20.11 |  | 5 | 44.8 | 40 | [13 empty] | 44.7 | 0.2232143 | 84.8 | 40.134887 | 0.3372175 | 15 |  |  | 3.1 | 152.3 | 2.035456 | √ | √ | √ | √ | √ | √ | √ | 合格 | 202812 | 20251224 | 15
235 | 杭星 | 20251224 | 二化 | 16075 | 315423 | KC | 21.5 |  | 5.7 | 46.8 | 40 | [13 empty] | 46.7 | 0.2136752 | 86.8 | 40.134887 | 0.3372175 | 15 |  |  | 1.6 | 141.7 | 1.129146 | √ | √ | √ | √ | √ | √ | √ | 合格 | 202812 | 20251224 | 15
236 | 杭星 | 20251224 | 二化 | 15337 | 159099 | SZ | 11.7 | 22.12 | 5.7 | 57.6 | 40.5 | [13 empty] | 57.5 | 0.1736111 | 98.1 | 40.635322 | 0.3341284 | 15 |  |  | 1.5 | 121 | 1.239669 | √ | √ | √ | √ | √ | √ | √ | 合格 | 202812 | 20251224 | 15
237 | 杭星 | 20251224 | 二化 | 15403 | 412029 | YA | 22.11 |  | 5 | 42.9 | 40 | [13 empty] | 42.8 | 0.2331002 | 82.9 | 40.134887 | 0.3372175 | 15 |  |  | 3 | 158.9 | 1.88798 | √ | √ | √ | √ | √ | √ | √ | 合格 | 202812 | 20251224 | 15
238 | 杭星 | 20251224 | 二化 | 09196 | 412030 | YA | 22.11 |  | 5 | 42.7 | 40 | [13 empty] | 42.6 | 0.234192 | 82.7 | 40.134887 | 0.3372175 | 15 |  |  | 4.6 | 163 | 2.822086 | √ | √ | √ | √ | √ | √ | √ | 合格 | 202812 | 20251224 | 15
239 | 杭星 | 20251224 | 二化 | 09207 | 360479 | RL | 08.11 | 21.11 | 5.7 | 55.3 | 40.6 | [13 empty] | 55.2 | 0.1808318 | 95.9 | 40.735409 | 0.3335197 | 15 |  |  | 1.9 | 128.3 | 1.480904 | √ | √ | √ | √ | √ | √ | √ | 合格 | 202812 | 20251224 | 15
240 | 杭星 | 20251224 | 二化 | 15895 | 896354 | JP | 16.7 | 22.10 | 5.7 | 47.5 | 40 | [13 empty] | 47.4 | 0.2105263 | 87.5 | 40.134887 | 0.3372175 | 15 |  |  | 1.8 | 142.2 | 1.265823 | √ | √ | √ | √ | √ | √ | √ | 合格 | 202812 | 20251224 | 15
241 | 杭星 | 20251224 | 二化 | 15896 | 676219 | YA | 20.8 |  | 5 | 43 | 40 | [13 empty] | 42.9 | 0.2325581 | 83 | 40.134887 | 0.3372175 | 15 |  |  | 2.4 | 158.7 | 1.512287 | √ | √ | √ | √ | √ | √ | √ | 合格 | 202812 | 20251224 | 15
242 | 杭星 | 20251224 | 二化 | 07312 | 590053 | JP | 09.10 | 22.9 | 5.7 | 49.3 | 40.6 | [13 empty] | 49.2 | 0.2028398 | 89.9 | 40.735409 | 0.3335197 | 15 |  |  | 0.5 | 143.6 | 0.3481894 | √ | √ | √ | √ | √ | √ | √ | 合格 | 202812 | 20251224 | 15
243 | 杭星 | 20251224 | 二化 | 15486 | 070380 | YA | 13.1 | 19.10 | 5.7 | 47.9 | 40 | [13 empty] | 47.8 | 0.2087683 | 87.9 | 40.134887 | 0.3372175 | 15 |  |  | 2.5 | 142.8 | 1.7507 | √ | √ | √ | √ | √ | √ | √ | 合格 | 202812 | 20251224 | 15
244 | 杭星 | 20251224 | 二化 | 15341 | 198479 | YA | 19.4 |  | 5 | 45.2 | 40 | [13 empty] | 45.1 | 0.2212389 | 85.2 | 40.134887 | 0.3372175 | 15 |  |  | 2.1 | 152.2 | 1.379763 | √ | √ | √ | √ | √ | √ | √ | 合格 | 202812 | 20251224 | 15
245 | 杭星 | 20251224 | 二化 | 16152 | 816452 | YA | 17.11 |  | 5.7 | 47.5 | 40.3 | [13 empty] | 47.4 | 0.2105263 | 87.8 | 40.435148 | 0.3353548 | 15 |  |  | 0.8 | 141.4 | 0.5657709 | √ | √ | √ | √ | √ | √ | √ | 合格 | 202812 | 20251224 | 15
246 | 杭星 | 20251224 | 二化 | 15321 | 800286 | YF | 12.9 | 21.10 | 5.7 | 47.2 | 40.1 | [13 empty] | 47.1 | 0.2118644 | 87.3 | 40.234974 | 0.3365935 | 15 |  |  | 1.4 | 145.4 | 0.9628611 | √ | √ | √ | √ | √ | √ | √ | 合格 | 202812 | 20251224 | 15
247 | 杭星 | 20251226 | 二化 | 05565 | 252088 | YA | 19.2 | 22.7 | 5.7 | 46.4 | 40 | [13 empty] | 46.3 | 0.2155172 | 86.4 | 40.129273 | 0.3231825 | 14 |  |  | 3.1 | 158 | 1.962025 | √ | √ | √ | √ | √ | √ | √ | 合格 | 202812 | 20251226 | 15
248 | 杭星 | 20251226 | 二化 | 15267 | 364097 | YA | 20.3 |  | 5.7 | 48.4 | 40 | [13 empty] | 48.3 | 0.2066116 | 88.4 | 40.129273 | 0.3231825 | 14 |  |  | 2.5 | 150.4 | 1.662234 | √ | √ | √ | √ | √ | √ | √ | 合格 | 202812 | 20251226 | 15
249 | 杭星 | 20251226 | 二化 | 16156 | 170122 | JP | 05.5 | 18.6 | 5.7 | 49.2 | 40.9 | [13 empty] | 49.1 | 0.203252 | 90.1 | 41.02993 | 0.3176773 | 14 |  |  | 4.2 | 155.4 | 2.702703 | √ | √ | √ | √ | √ | √ | √ | 合格 | 202812 | 20251226 | 15
250 | 杭星 | 20251226 | 二化 | 15882 | 921425 | YA | 20.10 |  | 5 | 43.1 | 40 | [13 empty] | 43 | 0.2320186 | 83.1 | 40.129273 | 0.3231825 | 14 |  |  | 3.9 | 169.8 | 2.29682 | √ | √ | √ | √ | √ | √ | √ | 合格 | 202812 | 20251226 | 15
251 | 杭星 | 20251226 | 二化 | 16143 | 008041 | YA | 20.10 |  | 5 | 45.7 | 40 | [13 empty] | 45.6 | 0.2188184 | 85.7 | 40.129273 | 0.3231825 | 14 |  |  | 4.3 | 166.3 | 2.585689 | √ | √ | √ | √ | √ | √ | √ | 合格 | 202812 | 20251226 | 15
252 | 杭星 | 20251226 | 二化 | 15317 | 501482 | KC | 21.3 |  | 5 | 45.2 | 40 | [13 empty] | 45.1 | 0.2212389 | 85.2 | 40.129273 | 0.3231825 | 14 |  |  | 3.8 | 161.4 | 2.354399 | √ | √ | √ | √ | √ | √ | √ | 合格 | 202812 | 20251226 | 15
253 | 杭星 | 20251226 | 二化 | 15487 | 631342 | KC | 20.11 |  | 5 | 44.8 | 40 | [13 empty] | 44.7 | 0.2232143 | 84.8 | 40.129273 | 0.3231825 | 14 |  |  | 4.9 | 163.8 | 2.991453 | √ | √ | √ | √ | √ | √ | √ | 合格 | 202812 | 20251226 | 15
254 | 杭星 | 20251226 | 二化 | 15415 | 355466 | YA | 22.10 |  | 5 | 43 | 40 | [13 empty] | 42.9 | 0.2325581 | 83 | 40.129273 | 0.3231825 | 14 |  |  | 3.7 | 173.8 | 2.128884 | √ | √ | √ | √ | √ | √ | √ | 合格 | 202812 | 20251226 | 15
255 | 杭星 | 20251226 | 二化 | 16142 | 203764 | JP | 04.7 | 19.10 | 5.7 | 49.6 | 40 | [13 empty] | 49.5 | 0.2016129 | 89.6 | 40.129273 | 0.3231825 | 14 |  |  | 3.4 | 157 | 2.165605 | √ | √ | √ | √ | √ | √ | √ | 合格 | 202812 | 20251226 | 15
256 | 杭星 | 20251226 | 二化 | 16089 | 921205 | YA | 20.10 |  | 5 | 43.1 | 40 | [13 empty] | 43 | 0.2320186 | 83.1 | 40.129273 | 0.3231825 | 14 |  |  | 5.2 | 172.5 | 3.014493 | √ | √ | √ | √ | √ | √ | √ | 合格 | 202812 | 20251226 | 15
257 | 杭星 | 20251226 | 二化 | 15133 | 364079 | YA | 20.3 |  | 5.7 | 47.6 | 40 | [13 empty] | 47.5 | 0.210084 | 87.6 | 40.129273 | 0.3231825 | 14 |  |  | 3.3 | 150.9 | 2.186879 | √ | √ | √ | √ | √ | √ | √ | 合格 | 202812 | 20251226 | 15
258 | 杭星 | 20251226 | 二化 | 16176 | 436382 | YA | 20.3 |  | 5 | 43.7 | 40 | [13 empty] | 43.6 | 0.228833 | 83.7 | 40.129273 | 0.3231825 | 14 |  |  | 4.3 | 169.1 | 2.542874 | √ | √ | √ | √ | √ | √ | √ | 合格 | 202812 | 20251226 | 15
259 | 杭星 | 20251226 | 二化 | 15395 | 134900 | JP | 03.11 | 18.5 | 5.7 | 59 | 40 | [13 empty] | 58.9 | 0.1694915 | 99 | 40.129273 | 0.3231825 | 14 |  |  | 2.1 | 127.1 | 1.652242 | √ | √ | √ | √ | √ | √ | √ | 合格 | 202812 | 20251226 | 15
260 | 杭星 | 20251226 | 二化 | 15118 | 806080 | YA | 17.11 |  | 5.7 | 47.6 | 40 | [13 empty] | 47.5 | 0.210084 | 87.8 | 40.329419 | 0.8235475 | 14 |  |  | 3.1 | 158.9 | 1.950913 | √ | √ | √ | √ | √ | √ | √ | 合格 | 202812 | 20251226 | 15
261 | 杭星 | 20251226 | 二化 | 15417 | 921255 | YA | 20.10 |  | 5 | 42.9 | 40 | [13 empty] | 42.8 | 0.2331002 | 82.9 | 40.129273 | 0.3231825 | 14 |  |  | 2.3 | 157.3 | 1.462174 | √ | √ | √ | √ | √ | √ | √ | 合格 | 202812 | 20251226 | 15
262 | 杭星 | 20251226 | 二化 | 15413 | 364182 | YA | 20.3 |  | 5.7 | 47.2 | 40 | [13 empty] | 47.1 | 0.2118644 | 87.2 | 40.129273 | 0.3231825 | 14 |  |  | 2.5 | 147.9 | 1.690331 | √ | √ | √ | √ | √ | √ | √ | 合格 | 202812 | 20251226 | 15
263 | 杭星 | 20251226 | 二化 | 13090 | 025154 | JP | 14.9 | 22.7 | 5.7 | 47.6 | 40.2 | [13 empty] | 47.5 | 0.210084 | 87.8 | 40.329419 | 0.3219378 | 14 |  |  | 5 | 147.9 | 3.380663 | √ | √ | √ | √ | √ | √ | √ | 合格 | 202812 | 20251226 | 15
264 | 杭星 | 20251226 | 二化 | 13480 | 783266 | YA | 19.11 | 22.12 | 5 | 44.3 | 40 | [13 empty] | 44.2 | 0.2257336 | 84.3 | 40.129273 | 0.3231825 | 14 |  |  | 2.7 | 169.9 | 1.58917 | √ | √ | √ | √ | √ | √ | √ | 合格 | 202812 | 20251226 | 15

## 混合气
无缝气瓶定期检验、评定综合记录表
JB17-2025
序 号 | 送检单位 | 送 检 日 期 | 充 装 介 质 | 初检 | [7 empty] | 前处理 |  |  | 内外观检查 | [8 empty] | 音响检查 | 空 瓶 重 量 kg | 重 量 损 失 % | 带 水 重 量 kg | 实 际 容 积 V （L) | 容 积 增 大 率 ξ (%） | 水压试验(22.5MPa) | [6 empty] | 附件 |  | 气密性试验 | 瓶内干燥 | 表面涂敷 | 抽真空 | 评定结论 | 下次检验日期 | 检验日期 | 公称工作压力(MPa)
|  |  |  | 单位 自 编号 | 气 瓶 编 号 | 制造 单位 代码 | 气瓶制造日期 | 上次 检验 日期 | 设 计 壁 厚 S (mm) | 原 始 重 量 W (kg) | 原 始 容 积 V （L) | 残气处理 | 除 锈 | 三度检测 | 瓶口裂纹 | 裂 纹 | 凹 陷 | 凸 起 | 烧 伤 | 损伤 |  |  | 腐蚀 | [6 empty] | 试 压 水 温 度 ℃ | 总 压 入 水 量 A （ml) | 管 道 压 入 水 量 B (ml) | 残 余 变 形 值 △V1 (ml) | 全 变 形 值 △V (ml) | 残 余 变 形 率 η (%) | βB × Pn 值*1000 | 瓶 阀 | 瓶 帽
[20 empty] | 颈 圈 | 底 座 | 瓶 壁 | 点 线 面
1 | 2 | 3 | 4 | 5 | 6 | 7 | 8 | 9 | 10 | 11 | 12 | 13 | 14 | 15 | 16 | 17 | 18 | 19 | 20 | 21 | 22 | 23 | 24 | 25 | 26 | 27 | 28 | 29 | 30 | 31 | 32 | 33 | 34 | 35 | 36 | 37 | 38 | 39 | 40 | 41 | 42 | 43 | 44 | 45 | 46 | 47
1 | 杭星 | 20251212 | 混 | 01115 | 039107 | YA | 12.3 | 22.11 | 5.7 | 47.8 | 40.6 | [13 empty] | 47.7 | 0.209205 | 88.4 | 40.735409 | 0.3335197 | 15 |  |  | 1.1 | 145.9 | 0.7539411 | 10.287 | √ | √ | √ | √ | √ | √ | 合格 | 202812 | 20251212 | 15
2 | 杭星 | 20251212 | 混 | 00853 | 220058 | JP | 09.3 | 20.4 | 5.7 | 48 | 38 | [13 empty] | 47.9 | 0.2083333 | 86 | 38.133147 | 0.3503868 | 15 |  |  | 3.4 | 135.5 | 2.509225 | 10.287 | √ | √ | √ | √ | √ | √ | 合格 | 202812 | 20251212 | 15
3 | 杭星 | 20251213 | 混 | 01121 | 274034 | YA | 20.3 |  | 5.7 | 46.4 | 40 | [13 empty] | 46.3 | 0.2155172 | 86.4 | 40.162957 | 0.4073925 | 19 |  |  | 2.7 | 149.4 | 1.807229 | 10.15875 | √ | √ | √ | √ | √ | √ | 合格 | 202812 | 20251213 | 15
4 | 杭星 | 20251213 | 混 | 00107 | 887208 | YA | 20.11 |  | 5.7 | 48.8 | 40 | [13 empty] | 48.7 | 0.204918 | 88.8 | 40.162957 | 0.4073925 | 19 |  |  | 3.4 | 141.7 | 2.399435 | 10.15875 | √ | √ | √ | √ | √ | √ | 合格 | 202812 | 20251213 | 15

## 水的平均压缩系数
| P | 22.5
温度 | B | B=（K*100000-6.8P）*0.0000001 | P*B
5 | 0.04942 | 0.0004789 | 0.01077525 | #N/A
6 | 0.04915 | 0.0004762 | 0.0107145
7 | 0.04886 | 0.0004733 | 0.01064925
8 | 0.0486 | 0.0004707 | 0.01059075
9 | 0.04834 | 0.0004681 | 0.01053225
10 | 0.04812 | 0.0004659 | 0.01048275
11 | 0.04792 | 0.0004639 | 0.01043775
12 | 0.04775 | 0.0004622 | 0.0103995
13 | 0.04759 | 0.0004606 | 0.0103635
14 | 0.04742 | 0.0004589 | 0.01032525
15 | 0.04725 | 0.0004572 | 0.010287
16 | 0.0471 | 0.0004557 | 0.01025325
17 | 0.04695 | 0.0004542 | 0.0102195
18 | 0.0468 | 0.0004527 | 0.01018575
19 | 0.04668 | 0.0004515 | 0.01015875
20 | 0.04654 | 0.0004501 | 0.01012725
21 | 0.04643 | 0.000449 | 0.0101025
22 | 0.04633 | 0.000448 | 0.01008
23 | 0.04623 | 0.000447 | 0.0100575
24 | 0.04613 | 0.000446 | 0.010035
25 | 0.04604 | 0.0004451 | 0.01001475
26 | 0.04594 | 0.0004441 | 0.00999225
27 | 0.04586 | 0.0004433 | 0.00997425
28 | 0.04578 | 0.0004425 | 0.00995625
29 | 0.0457 | 0.0004417 | 0.00993825
30 | 0.04563 | 0.000441 | 0.0099225
31 | 0.04557 | 0.0004404 | 0.009909
32 | 0.04552 | 0.0004399 | 0.00989775
33 | 0.04548 | 0.0004395 | 0.00988875
34 | 0.04543 | 0.000439 | 0.0098775
35 | 0.04538 | 0.0004385 | 0.00986625
36 | 0.04533 | 0.000438 | 0.009855
37 | 0.04529 | 0.0004376 | 0.009846

## 公斤水的体积
温度 | 体积 | 标准瓶(KG)
5 | 1 | 114.2
6 | 1.00003 | 114.2
7 | 1.00007 | 133.6
8 | 1.00012 | 114.2
9 | 1.00019 | 114.21
10 | 1.00027 | 114.21
11 | 1.00037 | 114.22
12 | 1.00048 | 114.22
13 | 1.0006 | 114.23
14 | 1.00073 | 114.23
15 | 1.00087 | 114.24
16 | 1.00103 | 114.25
17 | 1.0012 | 114.25
18 | 1.00138 | 114.26
19 | 1.00157 | 114.27
20 | 1.00177 | 114.28
21 | 1.00199 | 114.29
22 | 1.00221 | 114.3
23 | 1.00224 | 114.3
24 | 1.00269 | 114.32
25 | 1.00294 | 114.33
26 | 1.0032 | 114.34
27 | 1.00347 | 114.36
28 | 1.00375 | 114.37
29 | 1.00405 | 114.38
30 | 1.00435 | 114.4
31 | 1.00466 | 114.41
32 | 1.00497 | 114.42
33 | 1.0053 | 114.44
34 | 1.00563 | 114.45
35 | 1.00598 | 114.47
36 | 1.00633 | 114.48
37 | 1.00669 | 114.5
38 | 1.00706 | 114.52
39 | 1.00743 | 114.53
40 | 1.00782 | 114.55

## 氦
无缝气瓶定期检验、评定综合记录表
| 送检单位 | 送 检 日 期 | 充 装 介 质 | 初检 | [7 empty] | 前处理 |  |  | 内外观检查 | [8 empty] | 音响检查 | 空 瓶 重 量 kg | 重 量 损 失 % | 带 水 重 量 kg | 实 际 容 积 V （L) | 容 积 增 大 率 ξ (%） | 水压试验(22.5MPa) | [6 empty] | 附件 |  | 气密性试验 | 瓶内干燥 | 表面涂敷 | 抽真空 | 评定结论 | 下次检 验日期 | 检验日期 | 公称工作压力(MPa) | 备注
|  |  |  | 单位 自 编号 | 气 瓶 编 号 | 制造 单位 代码 | 气瓶制造日期 | 上次 检验 日期 | 设 计 壁 厚 S (mm) | 原 始 重 量 W (kg) | 原 始 容 积 V （L) | 残气处理 | 除 锈 | 三度检测 | 瓶口裂纹 | 裂 纹 | 凹 陷 | 凸 起 | 烧 伤 | 损伤 |  |  | 腐蚀 | [6 empty] | 试 压 水 温 度 ℃ | 总 压 入 水 量 A （ml) | 管 道 压 入 水 量 B (ml) | 残 余 变 形 值 △V1 (ml) | 全 变 形 值 △V (ml) | 残 余 变 形 率 η (%) | βB × Pn 值*1000 | 瓶 阀 | 瓶 帽
[20 empty] | 颈 圈 | 底 座 | 瓶 壁 | 点 线 面
1 | 2 | 3 | 4 | 5 | 6 | 7 | 8 | 9 | 10 | 11 | 12 | 13 | 14 | 15 | 16 | 17 | 18 | 19 | 20 | 21 | 22 | 23 | 24 | 25 | 26 | 27 | 28 | 29 | 30 | 31 | 32 | 33 | 34 | 35 | 36 | 37 | 38 | 39 | 40 | 41 | 42 | 43 | 44 | 45 | 46 | 47 | 48
2 | 杭星 | 20251226 | 氦 | 00407 | 016322 | 上海 | 05.2 | 18.7 | 5.7 | 56.8 | 41.2 | [13 empty] | 56.7 | 0.1760563 | 98 | 41.330149 | 0.3158956 | 14 | 520 | 8.2 | 2.5 | 147.2 | 1.69837 | 10.32525 | √ | √ | √ | √ | √ | √ | 合格 | 203012 | 20251226 | 15
3 | 杭星 | 20251226 | 氦 | 01046 | 100445 | JP | 15.7 |  | 5.7 | 47 | 40 | [13 empty] | 46.9 | 0.212766 | 87.0 | 40.129273 | 0.3231825 | 14 | 540 | 8.2 | 1 | 145.2 | 0.6887052 | 10.32525 | √ | √ | √ | √ | √ | √ | 合格 | 203012 | 20251226 | 15