## 氧气
无缝气瓶定期检验、评定综合记录表
JB17-2025
序号 | 送检 单位 | 送 检 日 期 | 充 装 介 质 | 初检 | [7 empty] | 前处理 |  |  | 内外观检查 | [8 empty] | 音响检查 | 空 瓶 重 量 kg | 重 量 损 失 % | 带 水 重 量 kg | 实 际 容 积 V （L) | 容 积 增 大 率 ξ (%） | 水压试验(22.5MPa) | [6 empty] | 附件 |  | 气密性试验 | 瓶内干燥 | 表面涂敷 | 抽真空 | 评定结论 | 下次检验日期 | 检验日期 | 公称工作压力(MPa)
|  |  |  | 单位 自 编号 | 气 瓶 编 号 | 制造 单位 代码 | 气瓶制造日期 | 上次 检验 日期 | 设 计 壁 厚 S (mm) | 原 始 重 量 W (kg) | 原 始 容 积 V （L) | 残气处理 | 除 锈 | 三度检测 | 瓶口裂纹 | 裂 纹 | 凹 陷 | 凸 起 | 烧 伤 | 损伤 |  |  | 腐蚀 | [6 empty] | 试 压 水 温 度 ℃ | 总 压 入 水 量 A （ml) | 管 道 压 入 水 量 B (ml) | 残 余 变 形 值 △V1 (ml) | 全 变 形 值 △V (ml) | 残 余 变 形 率 η (%) | βB × Pn 值*1000 | 瓶 阀 | 瓶 帽
[20 empty] | 颈 圈 | 底 座 | 瓶 壁 | 点线面
1 | 2 | 3 | 4 | 5 | 6 | 7 | 8 | 9 | 10 | 11 | 12 | 13 | 14 | 15 | 16 | 17 | 18 | 19 | 20 | 21 | 22 | 23 | 24 | 25 | 26 | 27 | 28 | 29 | 30 | 31 | 32 | 33 | 34 | 35 | 36 | 37 | 38 | 39 | 40 | 41 | 42 | 43 | 44 | 45 | 46 | 47
1 | 杭星 | 20260101 | 氧气 | 12407 | 736087 | YA | 19.11 | 22.11 | 5 | 44.6 | 40 | [13 empty] | 44.5 | 0.2242152 | 84.6 | 40.119248 | 0.29812 | 12 | 2.6 | 168.7 | 2.6 | 168.7 | 1.541197 |  | √ | √ | √ | √ | √ | √ | 合格 | 202901 | 20260101 | 15
2 | 杭星 | 20260101 | 氧气 | 26937 | 67087 | SZ | 01.8 | 20.12 | 5.7 | 56.9 | 40.3 | [13 empty] | 56.8 | 0.1757469 | 97.2 | 40.419392 | 0.2962581 | 12 | 2.2 | 130.5 | 2.2 | 130.5 | 1.685824 |  | √ | √ | √ | √ | √ | √ | 合格 | 202901 | 20260101 | 15
3 | 杭星 | 20260101 | 氧气 | 29556 | 519189 | RL | 06.8 | 22.11 | 5.7 | 56 | 40.8 | [13 empty] | 55.9 | 0.1785714 | 96.8 | 40.919632 | 0.2932157 | 12 | 2.8 | 137.5 | 2.8 | 137.5 | 2.036364 |  | √ | √ | √ | √ | √ | √ | 合格 | 202901 | 20260101 | 15
4 | 杭星 | 20260101 | 氧气 | 14757 | 699341 | 上海 | 04.9 | 22.10 | 5.7 | 57.2 | 40.6 | [13 empty] | 57.1 | 0.1748252 | 97.8 | 40.719536 | 0.2944236 | 12 | 0.6 | 136.8 | 0.6 | 136.8 | 0.4385965 |  | √ | √ | √ | √ | √ | √ | 合格 | 202901 | 20260101 | 15
5 | 杭星 | 20260101 | 氧气 | 17863 | 506374 | 上海 | 08.6 | 22.11 | 5.7 | 51.6 | 40 | [13 empty] | 51.5 | 0.1937984 | 91.6 | 40.119248 | 0.29812 | 12 | 1.6 | 144.6 | 1.6 | 144.6 | 1.106501 |  | √ | √ | √ | √ | √ | √ | 合格 | 202901 | 20260101 | 15
6 | 杭星 | 20260102 | 氧气 | 24759 | 84922 | YA | 16.3 | 22.11 | 5.7 | 46.3 | 39.8 | [13 empty] | 46.2 | 0.2159827 | 86.1 | 39.919152 | 0.2993769 | 12 |  |  | 2.1 | 156.7 | 1.34014 |  | √ | √ | √ | √ | √ | √ | 合格 | 202901 | 20260102 | 15
7 | 杭星 | 20260102 | 氧气 | 28849 | 090033 | YA | 19.3 | 22.8 | 5 | 46.1 | 40 | [13 empty] | 46 | 0.2169197 | 86.1 | 40.119248 | 0.29812 | 12 |  |  | 3.2 | 161.4 | 1.982652 |  | √ | √ | √ | √ | √ | √ | 合格 | 202901 | 20260102 | 15
8 | 杭星 | 20260102 | 氧气 | 23413 | 344240 | YA | 19.9 | 22.9 | 5 | 42 | 40 | [13 empty] | 41.9 | 0.2380952 | 82 | 40.119248 | 0.29812 | 12 |  |  | 0.9 | 145.1 | 0.6202619 |  | √ | √ | √ | √ | √ | √ | 合格 | 202901 | 20260102 | 15
9 | 杭星 | 20260102 | 氧气 | 10506 | 778186 | JP | 06.8 | 22.11 | 5.7 | 49.8 | 40 | [13 empty] | 49.7 | 0.2008032 | 89.8 | 40.119248 | 0.29812 | 12 |  |  | 1.2 | 147.1 | 0.8157716 |  | √ | √ | √ | √ | √ | √ | 合格 | 202901 | 20260102 | 15
10 | 杭星 | 20260102 | 氧气 | 10066 | 768037 | JP | 15.5 | 22.11 | 5.7 | 48.5 | 40 | [13 empty] | 48.4 | 0.2061856 | 88.5 | 40.119248 | 0.29812 | 12 |  |  | 3.5 | 160.3 | 2.183406 |  | √ | √ | √ | √ | √ | √ | 合格 | 202901 | 20260102 | 15
11 | 杭星 | 20260102 | 氧气 | 11262 | 064363 | YF | 16.4 | 22.12 | 5.7 | 47.4 | 40.1 | [13 empty] | 47.3 | 0.2109705 | 87.5 | 40.219296 | 0.2974963 | 12 |  |  | 5.5 | 168.2 | 3.269917 |  | √ | √ | √ | √ | √ | √ | 合格 | 202901 | 20260102 | 15
12 | 杭星 | 20260102 | 氧气 | 29218 | 580343 | YF | 13.3 | 22.8 | 5.7 | 47 | 40.1 | [13 empty] | 46.9 | 0.212766 | 87.1 | 40.219296 | 0.2974963 | 12 |  |  | 2 | 151.1 | 1.323627 |  | √ | √ | √ | √ | √ | √ | 合格 | 202901 | 20260102 | 15
13 | 杭星 | 20260102 | 氧气 | 10133 | 083070 | YA | 18.3 | 22.6 | 5.7 | 48 | 40.2 | [13 empty] | 47.9 | 0.2083333 | 88.2 | 40.319344 | 0.2968756 | 12 |  |  | 2 | 140.7 | 1.421464 |  | √ | √ | √ | √ | √ | √ | 合格 | 202901 | 20260102 | 15
14 | 杭星 | 20260102 | 氧气 | 11777 | 219264 | 上海 | 08.5 | 22.10 | 5.7 | 53.8 | 40.1 | [13 empty] | 53.7 | 0.1858736 | 93.9 | 40.219296 | 0.2974963 | 12 |  |  | 2.5 | 161.7 | 1.546073 |  | √ | √ | √ | √ | √ | √ | 合格 | 202901 | 20260102 | 15
15 | 杭星 | 20260102 | 氧气 | 13778 | 084049 | YA | 19.3 | 22.6 | 5 | 46.2 | 40 | [13 empty] | 46.1 | 0.2164502 | 86.2 | 40.119248 | 0.29812 | 12 |  |  | 2.2 | 149.3 | 1.473543 |  | √ | √ | √ | √ | √ | √ | 合格 | 202901 | 20260102 | 15
16 | 杭星 | 20260102 | 氧气 | 22767 | 720004 | YA | 13.4 | 22.7 | 5.7 | 48.7 | 40 | [13 empty] | 48.6 | 0.2053388 | 88.7 | 40.119248 | 0.29812 | 12 |  |  | 2.6 | 143.5 | 1.811847 |  | √ | √ | √ | √ | √ | √ | 合格 | 202901 | 20260102 | 15
17 | 杭星 | 20260102 | 氧气 | 12335 | 84178 | 上海 | 04.7 | 22.9 | 5.7 | 55.6 | 40.4 | [13 empty] | 55.5 | 0.1798561 | 96 | 40.51944 | 0.2956436 | 12 |  |  | 2.3 | 139.4 | 1.649928 |  | √ | √ | √ | √ | √ | √ | 合格 | 202901 | 20260102 | 15
18 | 杭星 | 20260102 | 氧气 | 11413 | 506494 | 上海 | 08.6 | 22.11 | 5.7 | 52.2 | 40.2 | [13 empty] | 52.1 | 0.1915709 | 92.4 | 40.319344 | 0.2968756 | 12 |  |  | 1.6 | 138.9 | 1.151908 |  | √ | √ | √ | √ | √ | √ | 合格 | 202901 | 20260102 | 15
19 | 杭星 | 20260102 | 氧气 | 16651 | 303267 | 上海 | 10.5 | 22.11 | 5.7 | 55.4 | 40.4 | [13 empty] | 55.3 | 0.1805054 | 95.8 | 40.51944 | 0.2956436 | 12 |  |  | 1 | 134.8 | 0.7418398 |  | √ | √ | √ | √ | √ | √ | 合格 | 202901 | 20260102 | 15
20 | 杭星 | 20260102 | 氧气 | 10368 | 963181 | SZ | 02.8 | 22.11 | 5.7 | 52 | 38 | [13 empty] | 51.9 | 0.1923077 | 90 | 38.118288 | 0.3112842 | 12 |  |  | 1 | 126.1 | 0.7930214 |  | √ | √ | √ | √ | √ | √ | 合格 | 202901 | 20260102 | 15
21 | 杭星 | 20260102 | 氧气 | 11282 | 142329 | RL | 08.4 | 22.11 | 5.7 | 53.9 | 40.4 | [13 empty] | 53.8 | 0.1855288 | 94.3 | 40.51944 | 0.2956436 | 12 |  |  | 2.6 | 141.1 | 1.842665 |  | √ | √ | √ | √ | √ | √ | 合格 | 202901 | 20260102 | 15
22 | 杭星 | 20260102 | 氧气 | 17886 | 140457 | RL | 10.5 | 22.11 | 5.7 | 54.1 | 41 | [13 empty] | 54 | 0.1848429 | 95.1 | 41.119728 | 0.2920195 | 12 |  |  | 2.7 | 139.5 | 1.935484 |  | √ | √ | √ | √ | √ | √ | 合格 | 202901 | 20260102 | 15
23 | 杭星 | 20260102 | 氧气 | 23169 | 084029 | YA | 19.3 | 22.7 | 5 | 46.2 | 40 | [13 empty] | 46.1 | 0.2164502 | 86.2 | 40.119248 | 0.29812 | 12 |  |  | 2.9 | 156.8 | 1.84949 |  | √ | √ | √ | √ | √ | √ | 合格 | 202901 | 20260102 | 15
24 | 杭星 | 20260102 | 氧气 | 13099 | 292122 | YA | 17.3 | 22.6 | 5.7 | 48.4 | 40.1 | [13 empty] | 48.3 | 0.2066116 | 88.5 | 40.219296 | 0.2974963 | 12 |  |  | 4.9 | 150 | 3.266667 |  | √ | √ | √ | √ | √ | √ | 合格 | 202901 | 20260102 | 15
25 | 杭星 | 20260102 | 氧气 | 16865 | 395010 | YA | 18.12 | 22.9 | 5.7 | 46.5 | 40.3 | [13 empty] | 46.4 | 0.2150538 | 86.8 | 40.419392 | 0.2962581 | 12 |  |  | 0.8 | 155.5 | 0.5144695 |  | √ | √ | √ | √ | √ | √ | 合格 | 202901 | 20260102 | 15
26 | 杭星 | 20260102 | 氧气 | 27547 | 084182 | 上海 | 09.11 | 22.9 | 5 | 48.9 | 40.2 | [13 empty] | 48.8 | 0.204499 | 89.1 | 40.319344 | 0.2968756 | 12 |  |  | 1 | 147.4 | 0.6784261 |  | √ | √ | √ | √ | √ | √ | 合格 | 202901 | 20260102 | 15
27 | 杭星 | 20260102 | 氧气 | 19677 | 567454 | JP | 11.4 | 22.1 | 5.7 | 50.1 | 40 | [13 empty] | 50 | 0.1996008 | 90.1 | 40.119248 | 0.29812 | 12 |  |  | 2.6 | 143.5 | 1.811847 |  | √ | √ | √ | √ | √ | √ | 合格 | 202901 | 20260102 | 15
28 | 杭星 | 20260102 | 氧气 | 12143 | 192390 | SZ | 10.8 | 22.10 | 5.7 | 54.3 | 39.6 | [13 empty] | 54.2 | 0.1841621 | 93.9 | 39.719056 | 0.3006465 | 12 |  |  | 0.6 | 127.5 | 0.4705882 |  | √ | √ | √ | √ | √ | √ | 合格 | 202901 | 20260102 | 15
29 | 杭星 | 20260102 | 氧气 | 11028 | 195328 | YA | 16.7 | 22.11 | 5.7 | 47.2 | 40 | [13 empty] | 47.1 | 0.2118644 | 87.2 | 40.119248 | 0.29812 | 12 |  |  | 1.9 | 151.6 | 1.253298 |  | √ | √ | √ | √ | √ | √ | 合格 | 202901 | 20260102 | 15
30 | 杭星 | 20260102 | 氧气 | 12963 | 043375 | SZ | 10.2 | 22.8 | 5.7 | 55.4 | 41 | [13 empty] | 55.3 | 0.1805054 | 96.4 | 41.119728 | 0.2920195 | 12 |  |  | 1.9 | 137.1 | 1.38585 |  | √ | √ | √ | √ | √ | √ | 合格 | 202901 | 20260102 | 15
31 | 杭星 | 20260102 | 氧气 | 1485 | 539455 | YA | 16.2 | 22.12 | 5.7 | 46.9 | 40.3 | 46.8 | 0.2132196 | 87.2 | 40.419392 | 0.2962581 | 12 | 1.4 | 153.2 | [5 empty] | 46.8 | 0.2132196 | 87.2 | 40.419392 | 0.2962581 | 12 |  |  | 1.4 | 153.2 | 0.9138381 |  | √ | √ | √ | √ | √ | √ | 合格 | 202901 | 20260102 | 15
32 | 杭星 | 20260102 | 氧气 | 29355 | 07483 | SZ | 08.1 | 20.10 | 5.7 | 57.4 | 41.2 | 57.3 | 0.174216 | 98.6 | 41.319824 | 0.290835 | 12 | 3 | 131.8 | [5 empty] | 57.3 | 0.174216 | 98.6 | 41.319824 | 0.290835 | 12 |  |  | 3 | 131.8 | 2.276176 |  | √ | √ | √ | √ | √ | √ | 合格 | 202901 | 20260102 | 15
33 | 杭星 | 20260102 | 氧气 | 24604 | 084133 | YA | 19.3 | 22.7 | 5 | 46.4 | 40 | 46.3 | 0.2155172 | 86.4 | 40.119248 | 0.29812 | 12 | 1.6 | 159.9 | [5 empty] | 46.3 | 0.2155172 | 86.4 | 40.119248 | 0.29812 | 12 |  |  | 1.6 | 159.9 | 1.000625 |  | √ | √ | √ | √ | √ | √ | 合格 | 202901 | 20260102 | 15
34 | 杭星 | 20260102 | 氧气 | 26131 | 318366 | 上海 | 10.5 | 20.11 | 5.7 | 55 | 40.4 | 54.9 | 0.1818182 | 95.4 | 40.51944 | 0.2956436 | 12 | 2.1 | 137.5 | [5 empty] | 54.9 | 0.1818182 | 95.4 | 40.51944 | 0.2956436 | 12 |  |  | 2.1 | 137.5 | 1.527273 |  | √ | √ | √ | √ | √ | √ | 合格 | 202901 | 20260102 | 15
35 | 杭星 | 20260102 | 氧气 | 12986 | 118267 | SZ | 10.5 | 20.1 | 5.7 | 57.8 | 41.3 | 57.7 | 0.1730104 | 99.1 | 41.419872 | 0.290247 | 12 | 2.5 | 132.7 | [5 empty] | 57.7 | 0.1730104 | 99.1 | 41.419872 | 0.290247 | 12 |  |  | 2.5 | 132.7 | 1.883949 |  | √ | √ | √ | √ | √ | √ | 合格 | 202901 | 20260102 | 15
36 | 杭星 | 20260102 | 氧气 | 25226 | 257406 | YA | 15.12 | 22.11 | 5.7 | 48 | 40.5 | 47.9 | 0.2083333 | 88.5 | 40.619488 | 0.2950321 | 12 | 0.9 | 153.5 | [5 empty] | 47.9 | 0.2083333 | 88.5 | 40.619488 | 0.2950321 | 12 |  |  | 0.9 | 153.5 | 0.5863192 |  | √ | √ | √ | √ | √ | √ | 合格 | 202901 | 20260102 | 15
37 | 杭星 | 20260103 | 氧气 | 131274 | 489397 | 上海 | 09.7 | 21.12 | 5.7 | 52 | 40.2 | [13 empty] | 51.9 | 0.1923077 | 92.2 | 40.314911 | 0.2858483 | 11 |  |  | 1.5 | 128.6 | 1.166407 |  | √ | √ | √ | √ | √ | √ | 合格 | 202901 | 20260103 | 15
38 | 杭星 | 20260103 | 氧气 | 31009 | 778044 | 上海 | 07.8 | 20.3 | 5.7 | 54.4 | 40.4 | [13 empty] | 54.3 | 0.1838235 | 94.8 | 40.514985 | 0.2846163 | 11 |  |  | 1.8 | 130.7 | 1.3772 |  | √ | √ | √ | √ | √ | √ | 合格 | 202901 | 20260103 | 15
39 | 杭星 | 20260103 | 氧气 | 30472 | 557209 | JP | 12.12 | 21.12 | 5.7 | 48.2 | 40 | [13 empty] | 48.1 | 0.2074689 | 88.2 | 40.114837 | 0.2870925 | 11 |  |  | 2.4 | 143.7 | 1.670146 |  | √ | √ | √ | √ | √ | √ | 合格 | 202901 | 20260103 | 15
40 | 杭星 | 20260103 | 氧气 | 30452 | 659082 | KC | 16.7 | 21.12 | 5.7 | 48.3 | 40 | [13 empty] | 48.2 | 0.2070393 | 88.3 | 40.114837 | 0.2870925 | 11 |  |  | 5.7 | 154.8 | 3.682171 |  | √ | √ | √ | √ | √ | √ | 合格 | 202901 | 20260103 | 15
41 | 杭星 | 20260103 | 氧气 | 31279 | 113086 | JP | 14.9 | 20.9 | 5.7 | 47.9 | 40 | [13 empty] | 47.8 | 0.2087683 | 87.9 | 40.114837 | 0.2870925 | 11 |  |  | 2.8 | 148 | 1.891892 |  | √ | √ | √ | √ | √ | √ | 合格 | 202901 | 20260103 | 15
42 | 杭星 | 20260103 | 氧气 | 31002 | 090400 | YA | 15.12 | 18.12 | 5.7 | 47.7 | 40.6 | [13 empty] | 47.6 | 0.2096436 | 88.3 | 40.715059 | 0.2833966 | 11 |  |  | 2.1 | 155.1 | 1.353965 |  | √ | √ | √ | √ | √ | √ | 合格 | 202901 | 20260103 | 15
43 | 杭星 | 20260103 | 氧气 | 30473 | 503197 | JP | 12.11 | 20.1 | 5.7 | 47.4 | 40 | [13 empty] | 47.3 | 0.2109705 | 87.4 | 40.114837 | 0.2870925 | 11 |  |  | 3.9 | 154.9 | 2.517753 |  | √ | √ | √ | √ | √ | √ | 合格 | 202901 | 20260103 | 15
44 | 杭星 | 20260103 | 氧气 | 31243 | 455305 | KC | 15.12 | 19.12 | 5.7 | 48.4 | 40 | [13 empty] | 48.3 | 0.2066116 | 88.4 | 40.114837 | 0.2870925 | 11 |  |  | 1.9 | 159.8 | 1.188986 |  | √ | √ | √ | √ | √ | √ | 合格 | 202901 | 20260103 | 15
45 | 杭星 | 20260103 | 氧气 | 31070 | 152308 | SZ | 10.7 | 22.8 | 5.7 | 56.1 | 40 | [13 empty] | 56 | 0.1782531 | 96.1 | 40.114837 | 0.2870925 | 11 |  |  | 2.9 | 129.2 | 2.244582 |  | √ | √ | √ | √ | √ | √ | 合格 | 202901 | 20260103 | 15
46 | 杭星 | 20260103 | 氧气 | 31008 | 702061 | JP | 18.2 | 21.2 | 5.7 | 48.7 | 40.4 | [13 empty] | 48.6 | 0.2053388 | 89.1 | 40.514985 | 0.2846163 | 11 |  |  | 2.3 | 149.5 | 1.538462 |  | √ | √ | √ | √ | √ | √ | 合格 | 202901 | 20260103 | 15
47 | 杭星 | 20260103 | 氧气 | 28946 | 756500 | YA | 15.11 | 20.10 | 5.7 | 49.5 | 40.2 | [13 empty] | 49.4 | 0.2020202 | 89.7 | 40.314911 | 0.2858483 | 11 |  |  | 1.9 | 147 | 1.292517 |  | √ | √ | √ | √ | √ | √ | 合格 | 202901 | 20260103 | 15
48 | 杭星 | 20260103 | 氧气 | 27952 | 58426 | SZ | 03.8 | 22.10 | 5.7 | 55.1 | 41.3 | [13 empty] | 55 | 0.1814882 | 96.4 | 41.415318 | 0.2792203 | 11 |  |  | 2.7 | 142.3 | 1.8974 |  | √ | √ | √ | √ | √ | √ | 合格 | 202901 | 20260103 | 15
49 | 杭星 | 20260103 | 氧气 | 19449 | 139067 | JP | 16.8 |  | 5.7 | 48.6 | 40.2 | [13 empty] | 48.5 | 0.2057613 | 88.8 | 40.314911 | 0.2858483 | 11 |  |  | 1.6 | 149.3 | 1.071668 |  | √ | √ | √ | √ | √ | √ | 合格 | 202901 | 20260103 | 15
50 | 杭星 | 20260103 | 氧气 | 30977 | 308041 | JP | 02.8 | 21.12 | 5.8 | 55.9 | 40.9 | [13 empty] | 55.8 | 0.1788909 | 96.8 | 41.01517 | 0.2815892 | 11 |  |  | 1.6 | 138.1 | 1.158581 |  | √ | √ | √ | √ | √ | √ | 合格 | 202901 | 20260103 | 15
51 | 杭星 | 20260103 | 氧气 | 31004 | 013237 | YA | 17.1 | 22.6 | 5.7 | 47.5 | 40.3 | [13 empty] | 47.4 | 0.2105263 | 87.8 | 40.414948 | 0.2852308 | 11 |  |  | 3.1 | 156.2 | 1.984635 |  | √ | √ | √ | √ | √ | √ | 合格 | 202901 | 20260103 | 15
52 | 杭星 | 20260103 | 氧气 | 22847 | 100151 | YA | 16.8 | 22.12 | 5.7 | 47.1 | 40.3 | [13 empty] | 47 | 0.2123142 | 87.4 | 40.414948 | 0.2852308 | 11 |  |  | 1.6 | 154.3 | 1.036941 |  | √ | √ | √ | √ | √ | √ | 合格 | 202901 | 20260103 | 15
53 | 杭星 | 20260103 | 氧气 | 31000 | 974394 | JP | 12.8 | 19.12 | 5.7 | 47.2 | 40.0 | [13 empty] | 47.1 | 0.2118644 | 87.2 | 40.114837 | 0.2870925 | 11 |  |  | 1.6 | 156.7 | 1.021059 |  | √ | √ | √ | √ | √ | √ | 合格 | 202901 | 20260103 | 15
54 | 杭星 | 20260103 | 氧气 | 31932 | 363333 | YA | 19.10 | 22.10 | 5.7 | 46.6 | 40 | [13 empty] | 46.5 | 0.2145923 | 86.6 | 40.114837 | 0.2870925 | 11 |  |  | 1.2 | 153.1 | 0.7838014 |  | √ | √ | √ | √ | √ | √ | 合格 | 202901 | 20260103 | 15
55 | 杭星 | 20260103 | 氧气 | 16904 | 794051 | YA | 19.11 | 22.11 | 5 | 46 | 40 | [13 empty] | 45.9 | 0.2173913 | 86 | 40.114837 | 0.2870925 | 11 |  |  | 2.5 | 161 | 1.552795 |  | √ | √ | √ | √ | √ | √ | 合格 | 202901 | 20260103 | 15
56 | 杭星 | 20260103 | 氧气 | 16688 | 132214 | YF | 16.7 | 22.10 | 5.7 | 48 | 40.2 | [13 empty] | 47.9 | 0.2083333 | 88.2 | 40.314911 | 0.2858483 | 11 |  |  | 2.9 | 155.5 | 1.864952 |  | √ | √ | √ | √ | √ | √ | 合格 | 202901 | 20260103 | 15
57 | 杭星 | 20260103 | 氧气 | 31074 | 368093 | JP | 08.3 | 22.10 | 5.7 | 48.5 | 38 | [13 empty] | 48.4 | 0.2061856 | 86.5 | 38.114097 | 0.3002553 | 11 |  |  | 1.2 | 144.2 | 0.8321775 |  | √ | √ | √ | √ | √ | √ | 合格 | 202901 | 20260103 | 15
58 | 杭星 | 20260103 | 氧气 | 31010 | 955173 | YA | 16.7 | 22.12 | 5.7 | 51.1 | 40 | [13 empty] | 51 | 0.1956947 | 91.1 | 40.114837 | 0.2870925 | 11 |  |  | 2.6 | 145.6 | 1.785714 |  | √ | √ | √ | √ | √ | √ | 合格 | 202901 | 20260103 | 15
59 | 杭星 | 20260103 | 氧气 | 30997 | 105049 | YA | 15.5 | 22.7 | 5.7 | 49 | 40 | [13 empty] | 48.9 | 0.2040816 | 89 | 40.114837 | 0.2870925 | 11 |  |  | 2.9 | 146 | 1.986301 |  | √ | √ | √ | √ | √ | √ | 合格 | 202901 | 20260103 | 15
60 | 杭星 | 20260103 | 氧气 | 10162 | 102022 | 上海 | 08.2 | 22.3 | 5.7 | 55 | 40.6 | [13 empty] | 54.9 | 0.1818182 | 95.6 | 40.715059 | 0.2833966 | 11 |  |  | 1.4 | 141 | 0.9929078 |  | √ | √ | √ | √ | √ | √ | 合格 | 202901 | 20260103 | 15
61 | 杭星 | 20260103 | 氧气 | 15044 | 925475 | JP | 08.7 | 22.11 | 5.7 | 49.6 | 40 | [13 empty] | 49.5 | 0.2016129 | 89.6 | 40.114837 | 0.2870925 | 11 |  |  | 0.8 | 153.6 | 0.5208333 |  | √ | √ | √ | √ | √ | √ | 合格 | 202901 | 20260103 | 15
62 | 杭星 | 20260104 | 氧气 | 12222 | 812189 | YA | 16.3 | 22.10 | 5.7 | 48.6 | 40.4 | [13 empty] | 48.5 | 0.2057613 | 89 | 40.5243 | 0.3076733 | 13 |  |  | 2.3 | 147.1 | 1.563562 |  | √ | √ | √ | √ | √ | √ | 合格 | 202901 | 20260104 | 15
63 | 杭星 | 20260104 | 氧气 | 26453 | 076204 | 上海 | 04.8 | 22.9 | 5.7 | 55.8 | 41.2 | [13 empty] | 55.7 | 0.1792115 | 97 | 41.32478 | 0.3028641 | 13 |  |  | 0.6 | 138.2 | 0.4341534 |  | √ | √ | √ | √ | √ | √ | 合格 | 202901 | 20260104 | 15
64 | 杭星 | 20260104 | 氧气 | 14552 | 21262 | SZ | 06.1 | 22.9 | 5.7 | 52.3 | 39.4 | [13 empty] | 52.2 | 0.1912046 | 91.7 | 39.5237 | 0.3139594 | 13 |  |  | 3.2 | 136.6 | 2.342606 |  | √ | √ | √ | √ | √ | √ | 合格 | 202901 | 20260104 | 15
65 | 杭星 | 20260104 | 氧气 | 13258 | 10486 | SZ | 99.5 | 22.11 | 5.7 | 57.4 | 38.8 | [13 empty] | 57.3 | 0.174216 | 96.2 | 38.92334 | 0.3178866 | 13 |  |  | 1.5 | 126.1 | 1.189532 |  | √ | √ | √ | √ | √ | √ | 合格 | 202901 | 20260104 | 15
66 | 杭星 | 20260104 | 氧气 | 13268 | 093161 | SZ | 09.6 | 22.10 | 5.7 | 56.4 | 40.6 | [13 empty] | 56.3 | 0.177305 | 97 | 40.72442 | 0.3064532 | 13 |  |  | 2.7 | 135.8 | 1.988218 |  | √ | √ | √ | √ | √ | √ | 合格 | 202901 | 20260104 | 15
67 | 杭星 | 20260104 | 氧气 | 19563 | 469062 | YA | 17.3 | 22.7 | 5.7 | 47 | 40.4 | [13 empty] | 46.9 | 0.212766 | 87.4 | 40.5243 | 0.3076733 | 13 |  |  | 4.4 | 154.9 | 2.840542 |  | √ | √ | √ | √ | √ | √ | 合格 | 202901 | 20260104 | 15
68 | 杭星 | 20260104 | 氧气 | 15154 | 896468 | YA | 19.11 | 22.8 | 5 | 44.2 | 40 | [13 empty] | 44.1 | 0.2262443 | 84.2 | 40.12406 | 0.31015 | 13 |  |  | 2.2 | 163.3 | 1.347214 |  | √ | √ | √ | √ | √ | √ | 合格 | 202901 | 20260104 | 15
69 | 杭星 | 20260104 | 氧气 | 14992 | 702332 | JP | 16.6 | 22.9 | 5.7 | 48.2 | 40.3 | [13 empty] | 48.1 | 0.2074689 | 88.5 | 40.42424 | 0.3082878 | 13 |  |  | 4.5 | 153.8 | 2.925878 |  | √ | √ | √ | √ | √ | √ | 合格 | 202901 | 20260104 | 15
70 | 杭星 | 20260104 | 氧气 | 11781 | 218321 | 上海 | 05.3 | 22.8 | 5.7 | 55.8 | 40.4 | [13 empty] | 55.7 | 0.1792115 | 96.2 | 40.5243 | 0.3076733 | 13 |  |  | 3.5 | 137.8 | 2.539913 |  | √ | √ | √ | √ | √ | √ | 合格 | 202901 | 20260104 | 15
71 | 杭星 | 20260104 | 氧气 | 18983 | 101386 | 上海 | 03.3 | 22.8 | 5.7 | 54.8 | 40.2 | [13 empty] | 54.7 | 0.1824818 | 95 | 40.32418 | 0.3089055 | 13 |  |  | 5.5 | 136.6 | 4.026354 |  | √ | √ | √ | √ | √ | √ | 合格 | 202901 | 20260104 | 15
72 | 杭星 | 20260104 | 氧气 | 10949 | 219435 | 上海 | 06.3 | 22.1 | 5.7 | 56.4 | 40.6 | [13 empty] | 56.3 | 0.177305 | 97 | 40.72442 | 0.3064532 | 13 |  |  | 2.5 | 134.7 | 1.855976 |  | √ | √ | √ | √ | √ | √ | 合格 | 202901 | 20260104 | 15
73 | 杭星 | 20260104 | 氧气 | 14634 | 553383 | YA | 16.2 | 22.8 | 5.7 | 47 | 40.4 | [13 empty] | 46.9 | 0.212766 | 87.4 | 40.5243 | 0.3076733 | 13 |  |  | 3.7 | 156.8 | 2.359694 |  | √ | √ | √ | √ | √ | √ | 合格 | 202901 | 20260104 | 15
74 | 杭星 | 20260104 | 氧气 | 10617 | 369569 | 上海 | 08.5 | 21.9 | 5.7 | 53.2 | 40.4 | [13 empty] | 53.1 | 0.1879699 | 93.6 | 40.5243 | 0.3076733 | 13 |  |  | 1.9 | 139 | 1.366906 |  | √ | √ | √ | √ | √ | √ | 合格 | 202901 | 20260104 | 15
75 | 杭星 | 20260104 | 氧气 | 11622 | 811179 | YA | 15.11 | 22.9 | 5.7 | 46.8 | 40.1 | [13 empty] | 46.7 | 0.2136752 | 86.9 | 40.22412 | 0.3095262 | 13 |  |  | 2.7 | 156 | 1.730769 |  | √ | √ | √ | √ | √ | √ | 合格 | 202901 | 20260104 | 15
76 | 杭星 | 20260104 | 氧气 | 15946 | 855008 | YA | 16.7 | 22.8 | 5.7 | 47.3 | 40.3 | [13 empty] | 47.2 | 0.2114165 | 87.6 | 40.42424 | 0.3082878 | 13 |  |  | 3.9 | 154.8 | 2.51938 |  | √ | √ | √ | √ | √ | √ | 合格 | 202901 | 20260104 | 15
77 | 杭星 | 20260104 | 氧气 | 10770 | 440072 | JP | 06.5 | 22.9 | 5.7 | 50.2 | 40 | [13 empty] | 50.1 | 0.1992032 | 90.2 | 40.12406 | 0.31015 | 13 |  |  | 2.6 | 154.6 | 1.681759 |  | √ | √ | √ | √ | √ | √ | 合格 | 202901 | 20260104 | 15
78 | 杭星 | 20260104 | 氧气 | 12335 | 088282 | SZ | 09.5 | 22.10 | 5.7 | 55.2 | 41.1 | [13 empty] | 55.1 | 0.1811594 | 96.3 | 41.22472 | 0.303455 | 13 |  |  | 2.5 | 141.5 | 1.766784 |  | √ | √ | √ | √ | √ | √ | 合格 | 202901 | 20260104 | 15
79 | 杭星 | 20260104 | 氧气 | 13352 | 031439 | YA | 16.4 | 22.9 | 5.7 | 47.3 | 40.4 | [13 empty] | 47.2 | 0.2114165 | 87.7 | 40.5243 | 0.3076733 | 13 |  |  | 2.4 | 156.8 | 1.530612 |  | √ | √ | √ | √ | √ | √ | 合格 | 202901 | 20260104 | 15
80 | 杭星 | 20260104 | 氧气 | 21579 | 881296 | YA | 18.11 | 22.8 | 5.7 | 47.7 | 40.4 | [13 empty] | 47.6 | 0.2096436 | 88.1 | 40.5243 | 0.3076733 | 13 |  |  | 2.2 | 153.2 | 1.436031 |  | √ | √ | √ | √ | √ | √ | 合格 | 202901 | 20260104 | 15
81 | 杭星 | 20260104 | 氧气 | 11669 | 563489 | YA | 13.4 | 22.3 | 5.7 | 47.7 | 40.2 | [13 empty] | 47.6 | 0.2096436 | 87.9 | 40.32418 | 0.3089055 | 13 |  |  | 2.9 | 157.6 | 1.840102 |  | √ | √ | √ | √ | √ | √ | 合格 | 202901 | 20260104 | 15
82 | 杭星 | 20260104 | 氧气 | 14623 | 440364 | JP | 06.5 | 22.8 | 5.7 | 50 | 40 | [13 empty] | 49.9 | 0.2 | 90 | 40.12406 | 0.31015 | 13 |  |  | 1.3 | 153.4 | 0.8474576 |  | √ | √ | √ | √ | √ | √ | 合格 | 202901 | 20260104 | 15
83 | 杭星 | 20260104 | 氧气 | 11662 | 135327 | SZ | 02.10 | 22.11 | 5.7 | 54 | 41.4 | [13 empty] | 53.9 | 0.1851852 | 95.4 | 41.5249 | 0.3016908 | 13 |  |  | 2.4 | 146.4 | 1.639344 |  | √ | √ | √ | √ | √ | √ | 合格 | 202901 | 20260104 | 15
84 | 杭星 | 20260104 | 氧气 | 20136 | 188197 | YA | 13.6 | 22.8 | 5.7 | 48.9 | 40.9 | [13 empty] | 48.8 | 0.204499 | 89.8 | 41.0246 | 0.3046455 | 13 |  |  | 3 | 152.1 | 1.972387 |  | √ | √ | √ | √ | √ | √ | 合格 | 202901 | 20260104 | 15
85 | 杭星 | 20260104 | 氧气 | 23228 | 709494 | RL | 09.7 | 22.12 | 5.7 | 53.4 | 40.8 | [13 empty] | 53.3 | 0.1872659 | 94.2 | 40.92454 | 0.3052451 | 13 |  |  | 2.4 | 135.7 | 1.768607 |  | √ | √ | √ | √ | √ | √ | 合格 | 202901 | 20260104 | 15
86 | 杭星 | 20260104 | 氧气 | 30992 | 118039 | YA | 23.1 |  | 5 | 43.5 | 40 | [13 empty] | 43.4 | 0.2298851 | 83.5 | 40.12406 | 0.31015 | 13 |  |  | 5.5 | 172.8 | 3.18287 |  | √ | √ | √ | √ | √ | √ | 合格 | 202901 | 20260104 | 15
87 | 杭星 | 20260104 | 氧气 | 14314 | 192223 | RL | 10.5 | 22.8 | 5.7 | 52.6 | 40.8 | 52.5 | [12 empty] | 52.5 | 0.1901141 | 93.4 | 40.92454 | 0.3052451 | 13 |  |  | 3.5 | 135.5 | 2.583026 |  | √ | √ | √ | √ | √ | √ | 合格 | 202901 | 20260104 | 15
88 | 杭星 | 20260104 | 氧气 | 12350 | 393131 | 上海 | 02.7 | 22.11 | 5.7 | 55.2 | 40 | 55.1 | [12 empty] | 55.1 | 0.1811594 | 95.2 | 40.12406 | 0.31015 | 13 |  |  | 1.8 | 130.9 | 1.375095 |  | √ | √ | √ | √ | √ | √ | 合格 | 202901 | 20260104 | 15
89 | 杭星 | 20260104 | 氧气 | 31136 | 974094 | 上海 | 07.10 | 20.12 | 5.7 | 54.8 | 40.4 | 54.7 | [12 empty] | 54.7 | 0.1824818 | 95.2 | 40.5243 | 0.3076733 | 13 |  |  | 1.6 | 136.2 | 1.174743 |  | √ | √ | √ | √ | √ | √ | 合格 | 202901 | 20260104 | 15
90 | 杭星 | 20260104 | 氧气 | 12203 | 231615 | JP | 02.6 | 22.9 | 5.7 | 50.6 | 40.5 | 50.5 | [12 empty] | 50.5 | 0.1976285 | 91.1 | 40.62436 | 0.3070617 | 13 |  |  | 1.8 | 134.8 | 1.335312 |  | √ | √ | √ | √ | √ | √ | 合格 | 202901 | 20260104 | 15
91 | 杭星 | 20260104 | 氧气 | 25752 | 153336 | SZ | 08.6 | 22.9 | 5.7 | 55.8 | 41.2 | 55.7 | [12 empty] | 55.7 | 0.1792115 | 97 | 41.32478 | 0.3028641 | 13 |  |  | 2.2 | 139.8 | 1.573677 |  | √ | √ | √ | √ | √ | √ | 合格 | 202901 | 20260104 | 15
92 | 杭星 | 20260104 | 氧气 | 31216 | 514009 | JP | 16.3 | 22.4 | 5.7 | 46.7 | 40.5 | 46.6 | [12 empty] | 46.6 | 0.2141328 | 87.2 | 40.62436 | 0.3070617 | 13 |  |  | 2.1 | 158.1 | 1.328273 |  | √ | √ | √ | √ | √ | √ | 合格 | 202901 | 20260104 | 15
93 | 杭星 | 20260105 | 氧气 | 12984 | 611224 | YA | 19.5 | 22.8 | 5 | 46.3 | 40 | [13 empty] | 46.2 | 0.2159827 | 86.3 | 40.12406 | 0.31015 | 13 |  |  | 3.5 | 152.5 | 2.295082 |  | √ | √ | √ | √ | √ | √ | 合格 | 202901 | 20260105 | 15
94 | 杭星 | 20260105 | 氧气 | 130972 | 563223 | YA | 13.4 | 20.3 | 5.7 | 47.7 | 40.5 | [13 empty] | 47.6 | 0.2096436 | 88.2 | 40.62436 | 0.3070617 | 13 |  |  | 3.1 | 148.6 | 2.086137 |  | √ | √ | √ | √ | √ | √ | 合格 | 202901 | 20260105 | 15
95 | 杭星 | 20260105 | 氧气 | 130960 | 083001 | YA | 18.3 | 22.8 | 5.7 | 48.7 | 40.1 | [13 empty] | 48.6 | 0.2053388 | 88.8 | 40.22412 | 0.3095262 | 13 |  |  | 2.2 | 135.6 | 1.622419 |  | √ | √ | √ | √ | √ | √ | 合格 | 202901 | 20260105 | 15
96 | 杭星 | 20260105 | 氧气 | 05336 | 130430 | 上海 | 07.12 | 20.12 | 5.7 | 54.2 | 40.4 | [13 empty] | 54.1 | 0.1845018 | 94.6 | 40.5243 | 0.3076733 | 13 |  |  | 2.3 | 140.8 | 1.633523 |  | √ | √ | √ | √ | √ | √ | 合格 | 202901 | 20260105 | 15
97 | 杭星 | 20260105 | 氧气 | 30940 | 261370 | 上海 | 06.3 | 21.11 | 5.7 | 54.8 | 40.2 | [13 empty] | 54.7 | 0.1824818 | 95 | 40.32418 | 0.3089055 | 13 |  |  | 2.1 | 136.6 | 1.537335 |  | √ | √ | √ | √ | √ | √ | 合格 | 202901 | 20260105 | 15
98 | 杭星 | 20260105 | 氧气 | 26259 | 985166 | YA | 16.4 | 22.10 | 5.7 | 48 | 40.5 | [13 empty] | 47.9 | 0.2083333 | 88.5 | 40.62436 | 0.3070617 | 13 |  |  | 1.2 | 145.5 | 0.8247423 |  | √ | √ | √ | √ | √ | √ | 合格 | 202901 | 20260105 | 15
99 | 杭星 | 20260105 | 氧气 | 11141 | 702231 | JP | 16.6 | 22.7 | 5.7 | 50.8 | 40 | [13 empty] | 50.7 | 0.1968504 | 90.8 | 40.12406 | 0.31015 | 13 |  |  | 1.7 | 140.6 | 1.209104 |  | √ | √ | √ | √ | √ | √ | 合格 | 202901 | 20260105 | 15
100 | 杭星 | 20260105 | 氧气 | 30966 | 249109 | YA | 19.2 | 22.9 | 5.7 | 46.4 | 40 | [13 empty] | 46.3 | 0.2155172 | 86.4 | 40.12406 | 0.31015 | 13 |  |  | 2.4 | 152.8 | 1.570681 |  | √ | √ | √ | √ | √ | √ | 合格 | 202901 | 20260105 | 15
101 | 杭星 | 20260105 | 氧气 | 17330 | 190001 | YA | 19.3 | 22.8 | 5 | 46.2 | 40 | [13 empty] | 46.1 | 0.2164502 | 86.2 | 40.12406 | 0.31015 | 13 |  |  | 2.4 | 156 | 1.538462 |  | √ | √ | √ | √ | √ | √ | 合格 | 202901 | 20260105 | 15
102 | 杭星 | 20260105 | 氧气 | 12658 | 436491 | YA | 14.10 | 21.12 | 5.7 | 48.4 | 40.4 | [13 empty] | 48.3 | 0.2066116 | 88.8 | 40.5243 | 0.3076733 | 13 |  |  | 1.6 | 141.4 | 1.131542 |  | √ | √ | √ | √ | √ | √ | 合格 | 202901 | 20260105 | 15
103 | 杭星 | 20260105 | 氧气 | 31271 | 17575 | JP | 00.10 | 20.10 | 5.7 | 54.4 | 41 | [13 empty] | 54.3 | 0.1838235 | 95.4 | 41.12466 | 0.3040488 | 13 |  |  | 1.5 | 128.8 | 1.164596 |  | √ | √ | √ | √ | √ | √ | 合格 | 202901 | 20260105 | 15
104 | 杭星 | 20260105 | 氧气 | 31338 | 803330 | YA | 14.7 | 20.10 | 5.7 | 47.4 | 40.2 | [13 empty] | 47.3 | 0.2109705 | 87.6 | 40.32418 | 0.3089055 | 13 |  |  | 1.6 | 142.1 | 1.125968 |  | √ | √ | √ | √ | √ | √ | 合格 | 202901 | 20260105 | 15
105 | 杭星 | 20260105 | 氧气 | 31142 | 539169 | YA | 16.2 | 22.5 | 5.7 | 47 | 40.3 | [13 empty] | 46.9 | 0.212766 | 87.3 | 40.42424 | 0.3082878 | 13 |  |  | 1.8 | 141.4 | 1.272984 |  | √ | √ | √ | √ | √ | √ | 合格 | 202901 | 20260105 | 15
106 | 杭星 | 20260105 | 氧气 | 13229 | 183226 | 上海 | 09.9 | 22.8 | 5.7 | 52.2 | 38.6 | [13 empty] | 52.1 | 0.1915709 | 90.8 | 38.72322 | 0.3192228 | 13 |  |  | 0.7 | 122.1 | 0.5733006 |  | √ | √ | √ | √ | √ | √ | 合格 | 202901 | 20260105 | 15
107 | 杭星 | 20260105 | 氧气 | 31066 | 031090 | YA | 16.4 | 22.7 | 5.7 | 47.6 | 40 | [13 empty] | 47.5 | 0.210084 | 87.6 | 40.12406 | 0.31015 | 13 |  |  | 2.7 | 146.3 | 1.845523 |  | √ | √ | √ | √ | √ | √ | 合格 | 202901 | 20260105 | 15
108 | 杭星 | 20260105 | 氧气 | 130893 | 120458 | SZ | 06.6 | 20.10 | 5.7 | 55.7 | 39.7 | [13 empty] | 55.6 | 0.1795332 | 95.4 | 39.82388 | 0.3120403 | 13 |  |  | 2.3 | 123.9 | 1.856336 |  | √ | √ | √ | √ | √ | √ | 合格 | 202901 | 20260105 | 15
109 | 杭星 | 20260105 | 氧气 | 17240 | 983045 | YA | 13.10 | 22.11 | 5.7 | 48.4 | 40.8 | [13 empty] | 48.3 | 0.2066116 | 89.2 | 40.92454 | 0.3052451 | 13 |  |  | 1.5 | 154.6 | 0.9702458 |  | √ | √ | √ | √ | √ | √ | 合格 | 202901 | 20260105 | 15
110 | 杭星 | 20260105 | 氧气 | 30981 | 256346 | RL | 05.7 | 22.9 | 5.7 | 54.4 | 40.4 | [13 empty] | 54.3 | 0.1838235 | 94.8 | 40.5243 | 0.3076733 | 13 |  |  | 2.2 | 138.3 | 1.590745 |  | √ | √ | √ | √ | √ | √ | 合格 | 202901 | 20260105 | 15
111 | 杭星 | 20260105 | 氧气 | 30702 | 14215 | JP | 01.6 | 22.9 | 5.7 | 57.7 | 40.7 | [13 empty] | 57.6 | 0.1733102 | 98.4 | 40.82448 | 0.3058477 | 13 |  |  | 1.7 | 133.8 | 1.270553 |  | √ | √ | √ | √ | √ | √ | 合格 | 202901 | 20260105 | 15
112 | 杭星 | 20260105 | 氧气 | 17879 | 218377 | 上海 | 05.3 | 22.10 | 5.7 | 56 | 40.6 | [13 empty] | 55.9 | 0.1785714 | 96.6 | 40.72442 | 0.3064532 | 13 |  |  | 5.6 | 127.4 | 4.395604 |  | √ | √ | √ | √ | √ | √ | 合格 | 202901 | 20260105 | 15
113 | 杭星 | 20260105 | 氧气 | 11981 | 369429 | 上海 | 08.5 | 22.11 | 5.7 | 54.9 | 40.6 | [13 empty] | 54.8 | 0.1821494 | 95.5 | 40.72442 | 0.3064532 | 13 |  |  | 1.7 | 138.5 | 1.227437 |  | √ | √ | √ | √ | √ | √ | 合格 | 202901 | 20260105 | 15
114 | 杭星 | 20260105 | 氧气 | 12788 | 215296 | 上海 | 05.3 | 22.11 | 5.7 | 55.8 | 40.4 | [13 empty] | 55.7 | 0.1792115 | 96.2 | 40.5243 | 0.3076733 | 13 |  |  | 0.6 | 132.1 | 0.4542014 |  | √ | √ | √ | √ | √ | √ | 合格 | 202901 | 20260105 | 15
115 | 杭星 | 20260105 | 氧气 | 14626 | 047351 | 上海 | 04.1 | 22.8 | 5.7 | 55.6 | 40.4 | [13 empty] | 55.5 | 0.1798561 | 96 | 40.5243 | 0.3076733 | 13 |  |  | 3 | 134.1 | 2.237136 |  | √ | √ | √ | √ | √ | √ | 合格 | 202901 | 20260105 | 15
116 | 杭星 | 20260105 | 氧气 | 11534 | 031292 | YA | 16.4 | 22.9 | 5.7 | 48.1 | 40 | [13 empty] | 48 | 0.2079002 | 88.1 | 40.12406 | 0.31015 | 13 |  |  | 2.8 | 149.4 | 1.874163 |  | √ | √ | √ | √ | √ | √ | 合格 | 202901 | 20260105 | 15
117 | 杭星 | 20260105 | 氧气 | 14181 | 164752 | YA | 16.7 | 22.8 | 5.7 | 48.2 | 40 | [13 empty] | 48.1 | 0.2074689 | 88.2 | 40.12406 | 0.31015 | 13 |  |  | 2.1 | 147.9 | 1.419878 |  | √ | √ | √ | √ | √ | √ | 合格 | 202901 | 20260105 | 15
118 | 杭星 | 20260105 | 氧气 | 30993 | 430454 | YF | 12.11 | 23.1 | 5.7 | 47.4 | 40.2 | 47.3 | [12 empty] | 47.3 | 0.2109705 | 87.6 | 40.32418 | 0.3089055 | 13 | 3.6 | 157.3 | 3.6 | 157.3 | 2.28862 |  | √ | √ | √ | √ | √ | √ | 合格 | 202901 | 20260105 | 15
119 | 杭星 | 20260105 | 氧气 | 28880 | 105131 | 上海 | 03.3 | 22.12 | 5.7 | 52.8 | 40.6 | 52.7 | [12 empty] | 52.7 | 0.1893939 | 93.4 | 40.72442 | 0.3064532 | 13 | 1.5 | 147.7 | 1.5 | 147.7 | 1.015572 |  | √ | √ | √ | √ | √ | √ | 合格 | 202901 | 20260105 | 15
120 | 杭星 | 20260105 | 氧气 | 10819 | 211154 | YA | 16.1 | 22.12 | 5.7 | 47.1 | 40.5 | 47 | [12 empty] | 47 | 0.2123142 | 87.6 | 40.62436 | 0.3070617 | 13 | 2.6 | 148.5 | 2.6 | 148.5 | 1.750842 |  | √ | √ | √ | √ | √ | √ | 合格 | 202901 | 20260105 | 15
121 | 杭星 | 20260105 | 氧气 | 11629 | 05891 | SZ | 02.6 | 22.11 | 5.7 | 58.2 | 38.6 | 58.1 | [12 empty] | 58.1 | 0.1718213 | 96.8 | 38.72322 | 0.3192228 | 13 | 2.9 | 117.7 | 2.9 | 117.7 | 2.463891 |  | √ | √ | √ | √ | √ | √ | 合格 | 202901 | 20260105 | 15
122 | 杭星 | 20260105 | 氧气 | 11951 | 190115 | JP | 06.3 | 22.10 | 5.7 | 50.4 | 40 | 50.3 | [12 empty] | 50.3 | 0.1984127 | 90.4 | 40.12406 | 0.31015 | 13 | 2.4 | 149.2 | 2.4 | 149.2 | 1.608579 |  | √ | √ | √ | √ | √ | √ | 合格 | 202901 | 20260105 | 15
123 | 杭星 | 20260109 | 氧气 | 13091 | 11815 | SZ | 10.5 | 22.11 | 5.7 | 55.6 | 41.1 | [13 empty] | 55.5 | 0.1798561 | 96.7 | 41.22472 | 0.303455 | 13 |  |  | 2.9 | 138.1 | 2.099928 |  | √ | √ | √ | √ | √ | √ | 合格 | 202901 | 20260109 | 15
124 | 杭星 | 20260109 | 氧气 | 15287 | 820202 | JP | 09.6 | 22.9 | 5.7 | 49.6 | 40 | [13 empty] | 49.5 | 0.2016129 | 89.6 | 40.12406 | 0.31015 | 13 |  |  | 2.1 | 153.5 | 1.368078 |  | √ | √ | √ | √ | √ | √ | 合格 | 202901 | 20260109 | 15
125 | 杭星 | 20260109 | 氧气 | 11139 | 010018 | SZ | 10.1 | 22.3 | 5.7 | 54.8 | 41.1 | [13 empty] | 54.7 | 0.1824818 | 95.9 | 41.22472 | 0.303455 | 13 |  |  | 2.4 | 142 | 1.690141 |  | √ | √ | √ | √ | √ | √ | 合格 | 202901 | 20260109 | 15
126 | 杭星 | 20260109 | 氧气 | 22585 | 470430 | 上海 | 03.8 | 22.7 | 5.7 | 54.8 | 40.6 | [13 empty] | 54.7 | 0.1824818 | 95.4 | 40.72442 | 0.3064532 | 13 |  |  | 2.1 | 143.7 | 1.461378 |  | √ | √ | √ | √ | √ | √ | 合格 | 202901 | 20260109 | 15
127 | 杭星 | 20260109 | 氧气 | 29203 | 507424 | YA | 19.5 | 22.8 | 5.7 | 44.6 | 40 | [13 empty] | 44.5 | 0.2242152 | 84.6 | 40.12406 | 0.31015 | 13 |  |  | 3.4 | 163.9 | 2.074436 |  | √ | √ | √ | √ | √ | √ | 合格 | 202901 | 20260109 | 15
128 | 杭星 | 20260109 | 氧气 | 21680 | 031216 | YA | 16.4 | 22.3 | 5.7 | 48.3 | 40.4 | [13 empty] | 48.2 | 0.2070393 | 88.7 | 40.5243 | 0.3076733 | 13 |  |  | 1.2 | 152.9 | 0.7848267 |  | √ | √ | √ | √ | √ | √ | 合格 | 202901 | 20260109 | 15
129 | 杭星 | 20260109 | 氧气 | 11753 | 442160 | YA | 15.10 | 22.9 | 5.7 | 47.6 | 40.8 | [13 empty] | 47.5 | 0.210084 | 88.4 | 40.92454 | 0.3052451 | 13 |  |  | 2.7 | 147 | 1.836735 |  | √ | √ | √ | √ | √ | √ | 合格 | 202901 | 20260109 | 15
130 | 杭星 | 20260109 | 氧气 | 14804 | 249250 | 上海 | 03.5 | 22.11 | 5.7 | 57.4 | 40.6 | [13 empty] | 57.3 | 0.174216 | 98 | 40.72442 | 0.3064532 | 13 |  |  | 1.2 | 134.2 | 0.8941878 |  | √ | √ | √ | √ | √ | √ | 合格 | 202901 | 20260109 | 15
131 | 杭星 | 20260110 | 氧气 | 25312 | 145180 | 上海 | 06.2 | 21.9 | 5.7 | 56.4 | 40.6 | [13 empty] | 56.3 | 0.177305 | 97 | 40.72442 | 0.3064532 | 13 |  |  | 2 | 129.6 | 1.54321 |  | √ | √ | √ | √ | √ | √ | 合格 | 202901 | 20260110 | 15
132 | 杭星 | 20260110 | 氧气 | 95930 | 240306 | 上海 | 11.3 | 17.11 | 5.7 | 55.6 | 40.4 | [13 empty] | 55.5 | 0.1798561 | 96 | 40.5243 | 0.3076733 | 13 |  |  | 2.4 | 120.1 | 1.998335 |  | √ | √ | √ | √ | √ | √ | 合格 | 202901 | 20260110 | 15
133 | 杭星 | 20260110 | 氧气 | 15790 | 811213 | YA | 15.11 | 22.9 | 5.7 | 47.4 | 40.1 | [13 empty] | 47.3 | 0.2109705 | 87.5 | 40.22412 | 0.3095262 | 13 |  |  | 2.5 | 148.7 | 1.681237 |  | √ | √ | √ | √ | √ | √ | 合格 | 202901 | 20260110 | 15
134 | 杭星 | 20260110 | 氧气 | 26271 | 506408 | 上海 | 08.6 | 22.11 | 5.7 | 53.8 | 40.2 | [13 empty] | 53.7 | 0.1858736 | 94 | 40.32418 | 0.3089055 | 13 |  |  | 1.5 | 129.2 | 1.160991 |  | √ | √ | √ | √ | √ | √ | 合格 | 202901 | 20260110 | 15
135 | 杭星 | 20260110 | 氧气 | 17290 | 207162 | 上海 | 08.3 | 22.9 | 5.7 | 53.8 | 40.4 | [13 empty] | 53.7 | 0.1858736 | 94.2 | 40.5243 | 0.3076733 | 13 |  |  | 0.5 | 122.2 | 0.4091653 |  | √ | √ | √ | √ | √ | √ | 合格 | 202901 | 20260110 | 15
136 | 杭星 | 20260110 | 氧气 | 21576 | 010189 | SZ | 10.1 | 22.10 | 5.7 | 55.8 | 40.6 | [13 empty] | 55.7 | 0.1792115 | 96.4 | 40.72442 | 0.3064532 | 13 |  |  | 1 | 123.6 | 0.8090615 |  | √ | √ | √ | √ | √ | √ | 合格 | 202901 | 20260110 | 15
137 | 杭星 | 20260110 | 氧气 | 12853 | 043204 | SZ | 10.2 | 22.9 | 5.7 | 55.9 | 40 | [13 empty] | 55.8 | 0.1788909 | 95.9 | 40.12406 | 0.31015 | 13 |  |  | 1.9 | 129 | 1.472868 |  | √ | √ | √ | √ | √ | √ | 合格 | 202901 | 20260110 | 15
138 | 杭星 | 20260110 | 氧气 | 23575 | 539446 | YA | 16.2 | 22.8 | 5.7 | 47.2 | 40.3 | [13 empty] | 47.1 | 0.2118644 | 87.5 | 40.42424 | 0.3082878 | 13 |  |  | 2.5 | 143.6 | 1.740947 |  | √ | √ | √ | √ | √ | √ | 合格 | 202901 | 20260110 | 15
139 | 杭星 | 20260110 | 氧气 | 23774 | 116005 | SZ | 06.5 | 22.9 | 5.7 | 51.7 | 39.6 | [13 empty] | 51.6 | 0.1934236 | 91.3 | 39.72382 | 0.3126768 | 13 |  |  | 1.1 | 128.5 | 0.8560311 |  | √ | √ | √ | √ | √ | √ | 合格 | 202901 | 20260110 | 15
140 | 杭星 | 20260110 | 氧气 | 27284 | 573381 | 上海 | 06.6 | 21.12 | 5.7 | 54.8 | 40.4 | [13 empty] | 54.7 | 0.1824818 | 95.2 | 40.5243 | 0.3076733 | 13 |  |  | 1.8 | 127.9 | 1.407349 |  | √ | √ | √ | √ | √ | √ | 合格 | 202901 | 20260110 | 15
141 | 杭星 | 20260110 | 氧气 | 13918 | 955007 | YA | 16.7 | 22.7 | 5.7 | 48.9 | 40.4 | [13 empty] | 48.8 | 0.204499 | 89.3 | 40.5243 | 0.3076733 | 13 |  |  | 1.8 | 147.1 | 1.223657 |  | √ | √ | √ | √ | √ | √ | 合格 | 202901 | 20260110 | 15
142 | 杭星 | 20260110 | 氧气 | 14297 | 027048 | 上海 | 04.1 | 22.11 | 5.7 | 55.4 | 40.6 | [13 empty] | 55.3 | 0.1805054 | 96 | 40.72442 | 0.3064532 | 13 |  |  | 2.1 | 128.2 | 1.638066 |  | √ | √ | √ | √ | √ | √ | 合格 | 202901 | 20260110 | 15
143 | 杭星 | 20260110 | 氧气 | 41250 | 14298 | SZ | 05.1 | 18.2 | 5.7 | 55.9 | 40 | [13 empty] | 55.8 | 0.1788909 | 95.9 | 40.12406 | 0.31015 | 13 |  |  | 2 | 126.5 | 1.581028 |  | √ | √ | √ | √ | √ | √ | 合格 | 202901 | 20260110 | 15
144 | 杭星 | 20260110 | 氧气 | 57927 | 223276 | RL | 06.4 | 18.12 | 5.7 | 53.1 | 39.1 | [13 empty] | 53 | 0.1883239 | 92.2 | 39.22352 | 0.3159079 | 13 |  |  | 1.8 | 116.2 | 1.549053 |  | √ | √ | √ | √ | √ | √ | 合格 | 202901 | 20260110 | 15
145 | 杭星 | 20260110 | 氧气 | 31259 | 716117 | YA | 19.10 | 22.11 | 5 | 43.3 | 40 | [13 empty] | 43.2 | 0.2309469 | 83.3 | 40.12406 | 0.31015 | 13 |  |  | 2.8 | 164.8 | 1.699029 |  | √ | √ | √ | √ | √ | √ | 合格 | 202901 | 20260110 | 15
146 | 杭星 | 20260110 | 氧气 | 20355 | 762167 | YA | 16.3 | 22.11 | 5.7 | 47.0 | 40.1 | [13 empty] | 46.9 | 0.212766 | 87.1 | 40.22412 | 0.3095262 | 13 |  |  | 3.5 | 149.4 | 2.342704 |  | √ | √ | √ | √ | √ | √ | 合格 | 202901 | 20260110 | 15
147 | 杭星 | 20260110 | 氧气 | 11638 | 74148 | JP | 12.6 | 22.9 | 5.7 | 48.1 | 40 | [13 empty] | 48 | 0.2079002 | 88.1 | 40.12406 | 0.31015 | 13 |  |  | 1.6 | 147.6 | 1.084011 |  | √ | √ | √ | √ | √ | √ | 合格 | 202901 | 20260110 | 15
148 | 杭星 | 20260110 | 氧气 | 15622 | 501437 | RL | 09.3 | 22.9 | 5.7 | 51.5 | 38.5 | [13 empty] | 51.4 | 0.1941748 | 90 | 38.62316 | 0.3198961 | 13 |  |  | 1.4 | 122.1 | 1.146601 |  | √ | √ | √ | √ | √ | √ | 合格 | 202901 | 20260110 | 15
149 | 杭星 | 20260110 | 氧气 | 30956 | 134237 | YA | 21.7 |  | 5 | 42.5 | 40 | [13 empty] | 42.4 | 0.2352941 | 82.5 | 40.12406 | 0.31015 | 13 |  |  | 5.8 | 173.1 | 3.350664 |  | √ | √ | √ | √ | √ | √ | 合格 | 202901 | 20260110 | 15
150 | 杭星 | 20260110 | 氧气 | 31290 | 697214 | YA | 19.12 |  | 5 | 45.0 | 40 | [13 empty] | 44.9 | 0.2222222 | 85 | 40.12406 | 0.31015 | 13 |  |  | 2.5 | 156.5 | 1.597444 |  | √ | √ | √ | √ | √ | √ | 合格 | 202901 | 20260110 | 15
151 | 杭星 | 20260110 | 氧气 | 18590 | 746047 | YA | 16.3 | 22.11 | 5.7 | 48.3 | 40.7 | [13 empty] | 48.2 | 0.2070393 | 89 | 40.82448 | 0.3058477 | 13 |  |  | 3 | 156.8 | 1.913265 |  | √ | √ | √ | √ | √ | √ | 合格 | 202901 | 20260110 | 15
152 | 杭星 | 20260110 | 氧气 | 10708 | 98247 | SZ | 96.10 | 22.11 | 5.7 | 56.5 | 40.2 | [13 empty] | 56.4 | 0.1769912 | 96.7 | 40.32418 | 0.3089055 | 13 |  |  | 2.3 | 138.9 | 1.655868 |  | √ | √ | √ | √ | √ | √ | 合格 | 202610 | 20260110 | 15
153 | 杭星 | 20260110 | 氧气 | 30456 | 078036 | YF | 16.5 | 21.4 | 5.7 | 47.8 | 40.2 | [13 empty] | 47.7 | 0.209205 | 88 | 40.32418 | 0.3089055 | 13 |  |  | 4.3 | 154 | 2.792208 |  | √ | √ | √ | √ | √ | √ | 合格 | 202901 | 20260110 | 15
154 | 杭星 | 20260110 | 氧气 | 02822 | 560375 | 上海 | 03.10 | 22.9 | 5.7 | 58 | 40 | [13 empty] | 57.9 | 0.1724138 | 98 | 40.12406 | 0.31015 | 13 |  |  | 1.5 | 127.4 | 1.177394 |  | √ | √ | √ | √ | √ | √ | 合格 | 202901 | 20260110 | 15
155 | 杭星 | 20260111 | 氧气 | 13214 | 064239 | YF | 16.4 | 22.11 | 5.7 | 47.4 | 40.1 | [13 empty] | 47.3 | 0.2109705 | 87.5 | 40.241406 | 0.3526334 | 16 |  |  | 3.3 | 152.1 | 2.169625 |  | √ | √ | √ | √ | √ | √ | 合格 | 202901 | 20260111 | 15
156 | 杭星 | 20260111 | 氧气 | 10427 | 250266 | SZ | 01.4 | 22.11 | 5.7 | 57.6 | 41.8 | [13 empty] | 57.5 | 0.1736111 | 99.4 | 41.943157 | 0.3424809 | 16 |  |  | 1.7 | 128.7 | 1.320901 |  | √ | √ | √ | √ | √ | √ | 合格 | 202901 | 20260111 | 15
157 | 杭星 | 20260111 | 氧气 | 10925 | 812149 | YA | 17.11 | 22.3 | 5.7 | 47.7 | 40.1 | [13 empty] | 47.6 | 0.2096436 | 87.8 | 40.241406 | 0.3526334 | 16 |  |  | 2.4 | 137.7 | 1.742919 |  | √ | √ | √ | √ | √ | √ | 合格 | 202901 | 20260111 | 15
158 | 杭星 | 20260111 | 氧气 | 24451 | 133387 | SZ | 04.6 | 22.12 | 5.7 | 56.3 | 41.2 | [13 empty] | 56.2 | 0.1776199 | 97.5 | 41.342539 | 0.3459684 | 16 |  |  | 1.5 | 132.8 | 1.129518 |  | √ | √ | √ | √ | √ | √ | 合格 | 202901 | 20260111 | 15
159 | 杭星 | 20260111 | 氧气 | 26718 | 125100 | JP | 09.8 | 23.1 | 5.7 | 49.2 | 40 | [13 empty] | 49.1 | 0.203252 | 89.2 | 40.141303 | 0.3532575 | 16 |  |  | 2.3 | 136.9 | 1.680058 |  | √ | √ | √ | √ | √ | √ | 合格 | 202901 | 20260111 | 15
160 | 杭星 | 20260111 | 氧气 | 18074 | 186023 | YA | 19.11 | 22.11 | 5 | 46.3 | 40 | [13 empty] | 46.2 | 0.2159827 | 86.3 | 40.141303 | 0.3532575 | 16 |  |  | 1.2 | 130 | 0.9230769 |  | √ | √ | √ | √ | √ | √ | 合格 | 202901 | 20260111 | 15
161 | 杭星 | 20260111 | 氧气 | 13737 | 327218 | JP | 09.3 | 22.10 | 5.7 | 47.8 | 38 | [13 empty] | 47.7 | 0.209205 | 85.8 | 38.139243 | 0.3664289 | 16 |  |  | 2.4 | 141.5 | 1.696113 |  | √ | √ | √ | √ | √ | √ | 合格 | 202901 | 20260111 | 15
162 | 杭星 | 20260111 | 氧气 | 13743 | 551318 | SZ | 96.9 | 21.9 | 5.7 | 55.2 | 41 | [13 empty] | 55.1 | 0.1811594 | 96.2 | 41.142333 | 0.3471537 | 16 |  |  | 1.2 | 124.3 | 0.9654063 |  | √ | √ | √ | √ | √ | √ | 合格 | 202609 | 20260111 | 15
163 | 杭星 | 20260111 | 氧气 | 22514 | 955134 | YA | 16.7 | 22.11 | 5.7 | 48.7 | 40 | [13 empty] | 48.6 | 0.2053388 | 88.7 | 40.141303 | 0.3532575 | 16 |  |  | 1.5 | 141.8 | 1.057828 |  | √ | √ | √ | √ | √ | √ | 合格 | 202901 | 20260111 | 15
164 | 杭星 | 20260111 | 氧气 | 14154 | 502351 | RL | 09.8 | 22.11 | 5.7 | 53.5 | 40.5 | [13 empty] | 53.4 | 0.1869159 | 94 | 40.641818 | 0.3501679 | 16 |  |  | 2.5 | 122.4 | 2.042484 |  | √ | √ | √ | √ | √ | √ | 合格 | 202901 | 20260111 | 15
165 | 杭星 | 20260111 | 氧气 | 15760 | 27329 | JP | 10.12 | 22.12 | 5.7 | 47.5 | 38 | [13 empty] | 47.4 | 0.2105263 | 85.5 | 38.139243 | 0.3664289 | 16 |  |  | 4.0 | 144.9 | 2.760524 |  | √ | √ | √ | √ | √ | √ | 合格 | 202901 | 20260111 | 15
166 | 杭星 | 20260111 | 氧气 | 10904 | 240080 | SZ | 03.12 | 22.11 | 5.7 | 55.3 | 40.8 | [13 empty] | 55.2 | 0.1808318 | 96.1 | 40.942127 | 0.3483505 | 16 |  |  | 2.2 | 141.2 | 1.558074 |  | √ | √ | √ | √ | √ | √ | 合格 | 202901 | 20260111 | 15
167 | 杭星 | 20260111 | 氧气 | 12345 | 829234 | JP | 06.8 | 22.8 | 5.7 | 50 | 40 | [13 empty] | 49.9 | 0.2 | 90 | 40.141303 | 0.3532575 | 16 |  |  | 3.3 | 152 | 2.171053 |  | √ | √ | √ | √ | √ | √ | 合格 | 202901 | 20260111 | 15
168 | 杭星 | 20260111 | 氧气 | 30469 | 223197 | KC | 17.3 | 20.8 | 5.7 | 48.8 | 40 | [13 empty] | 48.7 | 0.204918 | 88.8 | 40.141303 | 0.3532575 | 16 |  |  | 3.7 | 150.5 | 2.458472 |  | √ | √ | √ | √ | √ | √ | 合格 | 202901 | 20260111 | 15
169 | 杭星 | 20260111 | 氧气 | 25359 | 395136 | YA | 18.12 | 22.11 | 5.7 | 48.1 | 40.3 | [13 empty] | 48 | 0.2079002 | 88.4 | 40.441612 | 0.3513945 | 16 |  |  | 2.9 | 143.8 | 2.01669 |  | √ | √ | √ | √ | √ | √ | 合格 | 202901 | 20260111 | 15
170 | 杭星 | 20260111 | 氧气 | 15836 | 122393 | SZ | 03.6 | 23.2 | 5.7 | 55.8 | 40.5 | [13 empty] | 55.7 | 0.1792115 | 96.3 | 40.641818 | 0.3501679 | 16 |  |  | 1.8 | 134.5 | 1.33829 |  | √ | √ | √ | √ | √ | √ | 合格 | 202901 | 20260111 | 15
171 | 杭星 | 20260112 | 氧气 | 10243 | 527369 | 上海 | 07.9 | 22.9 | 5.7 | 55.8 | 40.5 | [13 empty] | 55.7 | 0.1792115 | 96.3 | 40.629638 | 0.3200938 | 14 |  |  | 1.1 | 134.7 | 0.8166295 |  | √ | √ | √ | √ | √ | √ | 合格 | 202901 | 20260112 | 15
172 | 杭星 | 20260112 | 氧气 | 12479 | 092078 | JP | 06.2 | 22.9 | 5.7 | 50 | 40 | [13 empty] | 49.9 | 0.2 | 90 | 40.129273 | 0.3231825 | 14 |  |  | 2.5 | 144.2 | 1.733703 |  | √ | √ | √ | √ | √ | √ | 合格 | 202901 | 20260112 | 15
173 | 杭星 | 20260112 | 氧气 | 20697 | 61107 | SZ | 06.3 | 22.2 | 5.7 | 55.5 | 41.3 | [13 empty] | 55.4 | 0.1801802 | 96.8 | 41.430222 | 0.3153075 | 14 |  |  | 2.4 | 131 | 1.832061 |  | √ | √ | √ | √ | √ | √ | 合格 | 202901 | 20260112 | 15
174 | 杭星 | 20260112 | 氧气 | 10769 | 736151 | YA | 19.11 | 22.11 | 5 | 44.4 | 40 | [13 empty] | 44.3 | 0.2252252 | 84.4 | 40.129273 | 0.3231825 | 14 |  |  | 3.8 | 170.4 | 2.230047 |  | √ | √ | √ | √ | √ | √ | 合格 | 202901 | 20260112 | 15
175 | 杭星 | 20260113 | 氧气 | 15169 | 114265 | YA | 19.3 | 22.10 | 5 | 46 | 40 | [13 empty] | 45.9 | 0.2173913 | 86 | 40.14812 | 0.3703 | 17 |  |  | 3 | 151.3 | 1.982816 |  | √ | √ | √ | √ | √ | √ | 合格 | 202901 | 20260113 | 15
176 | 杭星 | 20260113 | 氧气 | 16194 | 326247 | YA | 19.9 | 22.11 | 5 | 42 | 40 | [13 empty] | 41.9 | 0.2380952 | 82 | 40.14812 | 0.3703 | 17 |  |  | 3.2 | 148.9 | 2.149093 |  | √ | √ | √ | √ | √ | √ | 合格 | 202901 | 20260113 | 15
177 | 杭星 | 20260113 | 氧气 | 21735 | 31212 | SZ | 01.5 | 23.2 | 5.7 | 55.4 | 41.3 | [13 empty] | 55.3 | 0.1805054 | 96.7 | 41.44968 | 0.3624213 | 17 |  |  | 3.1 | 137.7 | 2.251271 |  | √ | √ | √ | √ | √ | √ | 合格 | 202901 | 20260113 | 15
178 | 杭星 | 20260113 | 氧气 | 227361 | 132474 | SZ | 02.10 | 22.6 | 5.7 | 53.5 | 39.1 | [13 empty] | 53.4 | 0.1869159 | 92.6 | 39.24704 | 0.3760614 | 17 |  |  | 2.3 | 122.5 | 1.877551 |  | √ | √ | √ | √ | √ | √ | 合格 | 202901 | 20260113 | 15
179 | 杭星 | 20260113 | 氧气 | 13891 | 395125 | YA | 18.12 | 22.3 | 5.7 | 48 | 40.4 | [13 empty] | 47.9 | 0.2083333 | 88.4 | 40.5486 | 0.3678218 | 17 |  |  | 3.7 | 146.9 | 2.51872 |  | √ | √ | √ | √ | √ | √ | 合格 | 202901 | 20260113 | 15
180 | 杭星 | 20260113 | 氧气 | 13045 | 093204 | SZ | 09.6 | 22.11 | 5.7 | 56.9 | 40.9 | [13 empty] | 56.8 | 0.1757469 | 97.8 | 41.0492 | 0.3647922 | 17 |  |  | 1.2 | 128 | 0.9375 |  | √ | √ | √ | √ | √ | √ | 合格 | 202901 | 20260113 | 15
181 | 杭星 | 20260114 | 氧气 | 22424 | 109085 | YA | 18.11 | 22.6 | 5.7 | 48.8 | 40.2 | [13 empty] | 48.7 | 0.204918 | 89 | 40.335061 | 0.3359726 | 15 |  |  | 3.1 | 138.9 | 2.231821 |  | √ | √ | √ | √ | √ | √ | 合格 | 202901 | 20260114 | 15
182 | 杭星 | 20260114 | 氧气 | 21068 | 124453 | RL | 10.4 | 23.2 | 5.7 | 53.4 | 41 | [13 empty] | 53.3 | 0.1872659 | 94.4 | 41.135757 | 0.3311146 | 15 |  |  | 3.2 | 134.7 | 2.37565 |  | √ | √ | √ | √ | √ | √ | 合格 | 202901 | 20260114 | 15
183 | 杭星 | 20260114 | 氧气 | 31484 | 075138 | SZ | 03.1 | 22.9 | 5.7 | 57.4 | 40.6 | [13 empty] | 57.3 | 0.174216 | 98 | 40.735409 | 0.3335197 | 15 |  |  | 1.5 | 121.2 | 1.237624 |  | √ | √ | √ | √ | √ | √ | 合格 | 202901 | 20260114 | 15
184 | 杭星 | 20260114 | 氧气 | 11168 | 123020 | 上海 | 06.2 | 22.7 | 5.7 | 55.6 | 40.4 | [13 empty] | 55.5 | 0.1798561 | 96 | 40.535235 | 0.3347401 | 15 |  |  | 1.7 | 130.8 | 1.299694 |  | √ | √ | √ | √ | √ | √ | 合格 | 202901 | 20260114 | 15
185 | 杭星 | 20260114 | 氧气 | 30951 | 192009 | RL | 10.5 | 22.7 | 5.7 | 52.2 | 40.8 | [13 empty] | 52.1 | 0.1915709 | 93 | 40.935583 | 0.3323113 | 15 |  |  | 2.6 | 137.1 | 1.896426 |  | √ | √ | √ | √ | √ | √ | 合格 | 202901 | 20260114 | 15
186 | 杭星 | 20260116 | 氧气 | 24380 | 312050 | YF | 14.7 | 22.8 | 5.7 | 47.4 | 40.2 | [13 empty] | 47.3 | 0.2109705 | 87.6 | 40.355614 | 0.3870995 | 18 |  |  | 5 | 144.7 | 3.455425 |  | √ | √ | √ | √ | √ | √ | 合格 | 202901 | 20260116 | 15
187 | 杭星 | 20260116 | 氧气 | 28133 | 380236 | YF | 13.2 | 22.11 | 5.7 | 48 | 40.2 | [13 empty] | 47.9 | 0.2083333 | 88.2 | 40.355614 | 0.3870995 | 18 |  |  | 3.2 | 146.1 | 2.190281 |  | √ | √ | √ | √ | √ | √ | 合格 | 202901 | 20260116 | 15
188 | 杭星 | 20260117 | 氧气 | 31622 | 738494 | 上海 | 03.1 | 21.10 | 5.7 | 55.2 | 40.4 | [13 empty] | 55.1 | 0.1811594 | 95.6 | 40.5486 | 0.3678218 | 17 |  |  | 2.7 | 134.8 | 2.002967 |  | √ | √ | √ | √ | √ | √ | 合格 | 202901 | 20260117 | 15
189 | 杭星 | 20260117 | 氧气 | 31566 | 065302 | YF | 16.4 |  | 5.7 | 46.8 | 40.0 | [13 empty] | 46.7 | 0.2136752 | 86.8 | 40.14812 | 0.3703 | 17 |  |  | 4.8 | 155.5 | 3.086817 |  | √ | √ | √ | √ | √ | √ | 合格 | 202901 | 20260117 | 15
190 | 杭星 | 20260117 | 氧气 | 31380 | 654234 | JP | 12.5 | 22.10 | 5.7 | 47.7 | 40 | [13 empty] | 47.6 | 0.2096436 | 87.7 | 40.14812 | 0.3703 | 17 |  |  | 5.4 | 150.8 | 3.580902 |  | √ | √ | √ | √ | √ | √ | 合格 | 202901 | 20260117 | 15
191 | 杭星 | 20260117 | 氧气 | 13798 | 510025 | SZ | 97.2 | 22.11 | 5.7 | 53.8 | 40.6 | [13 empty] | 53.7 | 0.1858736 | 94.4 | 40.74884 | 0.366601 | 17 |  |  | 2.2 | 140 | 1.571429 |  | √ | √ | √ | √ | √ | √ | 合格 | 202702 | 20260117 | 15
192 | 杭星 | 20260117 | 氧气 | 23933 | 207132 | KC | 20.1 |  | 5.7 | 46 | 40 | [13 empty] | 45.9 | 0.2173913 | 86 | 40.14812 | 0.3703 | 17 |  |  | 6 | 151 | 3.97351 |  | √ | √ | √ | √ | √ | √ | 合格 | 202901 | 20260117 | 15
193 | 杭星 | 20260117 | 氧气 | 19415 | 068469 | YF | 16.4 | 22.12 | 5.7 | 47.4 | 40.2 | [13 empty] | 47.3 | 0.2109705 | 87.6 | 40.34836 | 0.3690547 | 17 |  |  | 3.3 | 145.2 | 2.272727 |  | √ | √ | √ | √ | √ | √ | 合格 | 202901 | 20260117 | 15
194 | 杭星 | 20260117 | 氧气 | 12671 | 927153 | 上海 | 02.1 | 23.7 | 5.7 | 54.8 | 40.4 | [13 empty] | 54.7 | 0.1824818 | 95.2 | 40.5486 | 0.3678218 | 17 |  |  | 1.8 | 128.5 | 1.400778 |  | √ | √ | √ | √ | √ | √ | 合格 | 202901 | 20260117 | 15
195 | 杭星 | 20260117 | 氧气 | 18481 | 1010355 | RL | 04.8 | 23.2 | 5.7 | 54.4 | 40.7 | [13 empty] | 54.3 | 0.1838235 | 95.1 | 40.84896 | 0.3659951 | 17 |  |  | 3.7 | 130.5 | 2.835249 |  | √ | √ | √ | √ | √ | √ | 合格 | 202901 | 20260117 | 15
196 | 杭星 | 20260117 | 氧气 | 31716 | 82210 | JP | 14.6 | 22.12 | 5.7 | 46 | 40 | [13 empty] | 45.9 | 0.2173913 | 86 | 40.14812 | 0.3703 | 17 |  |  | 3.7 | 153.8 | 2.405722 |  | √ | √ | √ | √ | √ | √ | 合格 | 202901 | 20260117 | 15
197 | 杭星 | 20260117 | 氧气 | 31720 | 410016 | JP | 05.5 | 22.1 | 5.7 | 49.4 | 40 | [13 empty] | 49.3 | 0.2024291 | 89.4 | 40.14812 | 0.3703 | 17 |  |  | 4.3 | 145.3 | 2.959394 |  | √ | √ | √ | √ | √ | √ | 合格 | 202901 | 20260117 | 15
198 | 杭星 | 20260117 | 氧气 | 03751 | 098155 | 上海 | 03.7 | 22.9 | 5.7 | 55.2 | 40 | [13 empty] | 55.1 | 0.1811594 | 95.2 | 40.14812 | 0.3703 | 17 |  |  | 3.6 | 133.1 | 2.704733 |  | √ | √ | √ | √ | √ | √ | 合格 | 202901 | 20260117 | 15
199 | 杭星 | 20260118 | 氧气 | 21308 | 716315 | YA | 19.10 | 23.2 | 5 | 44 | 40 | [13 empty] | 43.9 | 0.2272727 | 84 | 40.14812 | 0.3703 | 17 |  |  | 4.3 | 156 | 2.75641 |  | √ | √ | √ | √ | √ | √ | 合格 | 202901 | 20260118 | 15
200 | 杭星 | 20260118 | 氧气 | 06455 | 652626 | SZ | 09.4 | 22.10 | 5.7 | 56 | 40.4 | [13 empty] | 55.9 | 0.1785714 | 96.4 | 40.5486 | 0.3678218 | 17 |  |  | 3.4 | 132.4 | 2.567976 |  | √ | √ | √ | √ | √ | √ | 合格 | 202901 | 20260118 | 15
201 | 杭星 | 20260118 | 氧气 | 24534 | 054340 | YA | 19.7 | 22.10 | 5 | 45.1 | 40 | [13 empty] | 45 | 0.2217295 | 85.1 | 40.14812 | 0.3703 | 17 |  |  | 5.6 | 161.8 | 3.461063 |  | √ | √ | √ | √ | √ | √ | 合格 | 202901 | 20260118 | 15
202 | 杭星 | 20260118 | 氧气 | 25248 | 135316 | SZ | 02.10 | 22.7 | 5.7 | 53.1 | 40.3 | [13 empty] | 53 | 0.1883239 | 93.4 | 40.44848 | 0.3684367 | 17 |  |  | 3.5 | 125.6 | 2.786624 |  | √ | √ | √ | √ | √ | √ | 合格 | 202901 | 20260118 | 15
203 | 杭星 | 20260118 | 氧气 | 12776 | 395182 | YA | 18.12 | 23.2 | 5.7 | 47.8 | 40.4 | [13 empty] | 47.7 | 0.209205 | 88.2 | 40.5486 | 0.3678218 | 17 |  |  | 2.7 | 132.2 | 2.04236 |  | √ | √ | √ | √ | √ | √ | 合格 | 202901 | 20260118 | 15
204 | 杭星 | 20260118 | 氧气 | 21125 | 093318 | SZ | 09.6 | 22.9 | 5.7 | 54.6 | 41 | [13 empty] | 54.5 | 0.1831502 | 95.6 | 41.14932 | 0.3641951 | 17 |  |  | 1 | 124.5 | 0.8032129 |  | √ | √ | √ | √ | √ | √ | 合格 | 202901 | 20260118 | 15
205 | 杭星 | 20260118 | 氧气 | 13974 | 368009 | JP | 08.3 | 22.7 | 5.7 | 47.6 | 38 | [13 empty] | 47.5 | 0.210084 | 85.6 | 38.14572 | 0.3834737 | 17 |  |  | 5.3 | 137.3 | 3.86016 |  | √ | √ | √ | √ | √ | √ | 合格 | 202901 | 20260118 | 15
206 | 杭星 | 20260118 | 氧气 | 11491 | 896425 | YA | 19.11 | 23.2 | 5 | 44.9 | 40 | [13 empty] | 44.8 | 0.2227171 | 84.9 | 40.14812 | 0.3703 | 17 |  |  | 3.7 | 147.4 | 2.510176 |  | √ | √ | √ | √ | √ | √ | 合格 | 202901 | 20260118 | 15

## 氩气
无缝气瓶定期检验、评定综合记录表
JB17-2025
序 号 | 送检 单位 | 送 检 日 期 | 充 装 介 质 | 初检 | [7 empty] | 前处理 |  |  | 内外观检查 | [8 empty] | 音响检查 | 空 瓶 重 量 kg | 重 量 损 失 % | 带 水 重 量 kg | 实 际 容 积 V （L) | 容 积 增 大 率 ξ (%） | 水压试验(22.5MPa) | [5 empty] | 附件 |  | 气密性试验 | 瓶内干燥 | 表面涂敷 | 抽真空 | 评定结论 | 下次检验日期 | 检验日期 | 公称工作压力(MPa) | 备 注
|  |  |  | 单位 自 编号 | 气 瓶 编 号 | 制造 单位 代码 | 气瓶制造日期 | 上次 检验 日期 | 设 计 壁 厚 S (mm) | 原 始 重 量 W (kg) | 原 始 容 积 V （L) | 残气处理 | 除 锈 | 三度检测 | 瓶口裂纹 | 裂 纹 | 凹 陷 | 凸 起 | 烧 伤 | 损伤 |  |  | 腐蚀 | [6 empty] | 试 压 水 温 度 ℃ | 总 压 入 水 量 A （ml) | 管 道 压 入 水 量 B (ml) | 残 余 变 形 值 △V1 (ml) | 全 变 形 值 △V (ml) | 残 余 变 形 率 η (%) | 瓶 阀 | 瓶 帽
[20 empty] | 颈 圈 | 底 座 | 瓶 壁 | 点 线 面
1 | 2 | 3 | 4 | 5 | 6 | 7 | 8 | 9 | 10 | 11 | 12 | 13 | 14 | 15 | 16 | 17 | 18 | 19 | 20 | 21 | 22 | 23 | 24 | 25 | 26 | 27 | 28 | 29 | 30 | 31 | 32 | 33 | 34 | 35 | 36 | 37 | 38 | 39 | 40 | 41 | 42 | 43 | 44 | 45 | 46 | 47
1 | 杭星 | 20260101 | Ar | 12022 | 065130 | JP | 10.8 | 17.5 | 5.7 | 50 | 40 | [13 empty] | 49.9 | 0.2 | 90 | 40.12406 | 0.31015 | 13 |  |  | 5.3 | 153.1 | 3.46179 | √ | √ | √ | √ | √ | √ | 合格 | 203101 | 20260101 | 15
2 | 杭星 | 20260101 | Ar | 09734 | 855486 | JP | 10.6 | 20.12 | 5.7 | 49.5 | 40 | [13 empty] | 49.4 | 0.2020202 | 89.5 | 40.12406 | 0.31015 | 13 |  |  | 1.7 | 143.3 | 1.186322 | √ | √ | √ | √ | √ | √ | 合格 | 203101 | 20260101 | 15
3 | 杭星 | 20260101 | Ar | 10647 | 151421 | SZ | 10.7 | 20.8 | 5.7 | 53.3 | 41.2 | [13 empty] | 53.2 | 0.1876173 | 94.5 | 41.32478 | 0.3028641 | 13 |  |  | 2.1 | 135.7 | 1.547531 | √ | √ | √ | √ | √ | √ | 合格 | 203101 | 20260101 | 15
4 | 杭星 | 20260101 | Ar | 10561 | 465288 | JP | 10.3 | 20.11 | 5.7 | 48.1 | 38 | [13 empty] | 48 | 0.2079002 | 86.1 | 38.12286 | 0.3233158 | 13 |  |  | 3.2 | 135.7 | 2.358143 | √ | √ | √ | √ | √ | √ | 合格 | 203101 | 20260101 | 15
5 | 杭星 | 20260101 | Ar | 06609 | 352022 | SZ | 98.12 | 20.10 | 5 | 52 | 40.8 | [13 empty] | 51.9 | 0.1923077 | 92.8 | 40.92454 | 0.3052451 | 13 |  |  | 5.3 | 150.2 | 3.528628 | √ | √ | √ | √ | √ | √ | 合格 | 202812 | 20260101 | 15
6 | 杭星 | 20260101 | Ar | 10714 | 113433 | 上海 | 02.5 | 19.6 | 5.7 | 54 | 41 | [13 empty] | 53.9 | 0.1851852 | 95 | 41.12466 | 0.3040488 | 13 |  |  | 1.8 | 133.9 | 1.344287 | √ | √ | √ | √ | √ | √ | 合格 | 203101 | 20260101 | 15
7 | 杭星 | 20260101 | Ar | 12270 | 643058 | 上海 | 04.9 | 20.8 | 5.7 | 56.4 | 40.4 | [13 empty] | 56.3 | 0.177305 | 96.8 | 40.5243 | 0.3076733 | 13 |  |  | 4 | 137.9 | 2.900653 | √ | √ | √ | √ | √ | √ | 合格 | 203101 | 20260101 | 15
8 | 杭星 | 20260101 | Ar | 07608 | 082048 | JP | 08.1 | 20.4 | 5.7 | 49.9 | 40 | [13 empty] | 49.8 | 0.2004008 | 89.9 | 40.12406 | 0.31015 | 13 |  |  | 1.7 | 150.4 | 1.130319 | √ | √ | √ | √ | √ | √ | 合格 | 203101 | 20260101 | 15
9 | 杭星 | 20260101 | Ar | 08466 | 429485 | JP | 12.11 | 20.8 | 5.7 | 48.2 | 40 | [13 empty] | 48.1 | 0.2074689 | 88.2 | 40.12406 | 0.31015 | 13 |  |  | 5.9 | 147.1 | 4.010877 | √ | √ | √ | √ | √ | √ | 合格 | 203101 | 20260101 | 15
10 | 杭星 | 20260101 | Ar | 02397 | 555427 | YA | 20.4 |  | 5 | 46.9 | 40 | [13 empty] | 46.8 | 0.2132196 | 86.9 | 40.12406 | 0.31015 | 13 |  |  | 2.4 | 151.6 | 1.583113 | √ | √ | √ | √ | √ | √ | 合格 | 203101 | 20260101 | 15
11 | 杭星 | 20260106 | Ar | 07587 | 477361 | RL | 10.9 | 19.11 | 5.7 | 49.8 | 40.1 | [13 empty] | 49.7 | 0.2008032 | 89.9 | 40.22412 | 0.3095262 | 13 |  |  | 3 | 139.5 | 2.150538 | √ | √ | √ | √ | √ | √ | 合格 | 203101 | 20260106 | 15
12 | 杭星 | 20260106 | Ar | 08764 | 435457 | JP | 12.11 | 20.5 | 5.7 | 48.3 | 40 | [13 empty] | 48.2 | 0.2070393 | 88.3 | 40.12406 | 0.31015 | 13 |  |  | 1.9 | 146.3 | 1.298701 | √ | √ | √ | √ | √ | √ | 合格 | 203101 | 20260106 | 15
13 | 杭星 | 20260106 | Ar | 05830 | 048263 | SZ | 10.3 | 20.7 | 5.7 | 56.9 | 41.1 | [13 empty] | 56.8 | 0.1757469 | 98 | 41.22472 | 0.303455 | 13 |  |  | 1.6 | 130.5 | 1.226054 | √ | √ | √ | √ | √ | √ | 合格 | 203101 | 20260106 | 15
14 | 杭星 | 20260106 | Ar | 03474 | 830307 | JP | 07.8 | 20.10 | 5.7 | 48.2 | 38 | [13 empty] | 48.1 | 0.2074689 | 86.2 | 38.12286 | 0.3233158 | 13 |  |  | 1.1 | 140.4 | 0.7834758 | √ | √ | √ | √ | √ | √ | 合格 | 203101 | 20260106 | 15
15 | 杭星 | 20260106 | Ar | 12024 | 827127 | RL | 09.10 | 18.8 | 5.7 | 51.5 | 41 | [13 empty] | 51.4 | 0.1941748 | 92.5 | 41.12466 | 0.3040488 | 13 |  |  | 2.3 | 141.9 | 1.62086 | √ | √ | √ | √ | √ | √ | 合格 | 203101 | 20260106 | 15
16 | 杭星 | 20260106 | Ar | 02478 | 604120 | YA | 16.3 |  | 5.7 | 49.9 | 40 | [13 empty] | 49.8 | 0.2004008 | 89.9 | 40.12406 | 0.31015 | 13 |  |  | 0.2 | 140.3 | 0.1425517 | √ | √ | √ | √ | √ | √ | 合格 | 203101 | 20260106 | 15
17 | 杭星 | 20260106 | Ar | 10726 | 012100 | YF | 16.3 | 20.5 | 5.7 | 49.4 | 40.2 | [13 empty] | 49.3 | 0.2024291 | 89.6 | 40.32418 | 0.3089055 | 13 |  |  | 4.1 | 154.1 | 2.66061 | √ | √ | √ | √ | √ | √ | 合格 | 203101 | 20260106 | 15
18 | 杭星 | 20260106 | Ar | 09663 | 124212 | SZ | 09.7 | 19.12 | 5.7 | 55.7 | 40.2 | [13 empty] | 55.6 | 0.1795332 | 95.9 | 40.32418 | 0.3089055 | 13 |  |  | 1.1 | 130.9 | 0.8403361 | √ | √ | √ | √ | √ | √ | 合格 | 203101 | 20260106 | 15
19 | 杭星 | 20260106 | Ar | 10490 | 402339 | YF | 13.10 | 19.11 | 5.7 | 46.8 | 40.2 | [13 empty] | 46.7 | 0.2136752 | 87 | 40.32418 | 0.3089055 | 13 |  |  | 2 | 155.3 | 1.28783 | √ | √ | √ | √ | √ | √ | 合格 | 203101 | 20260106 | 15
20 | 杭星 | 20260106 | Ar | 12006 | 512198 | 上海 | 11.7 | 20.10 | 5.7 | 51.8 | 38.4 | [13 empty] | 51.7 | 0.1930502 | 90.2 | 38.5231 | 0.3205729 | 13 |  |  | 2.3 | 124.2 | 1.851852 | √ | √ | √ | √ | √ | √ | 合格 | 203101 | 20260106 | 15
21 | 杭星 | 20260106 | Ar | 07167 | 813270 | YA | 15.11 | 20.12 | 5.7 | 47.6 | 40.1 | [13 empty] | 47.5 | 0.210084 | 87.7 | 40.22412 | 0.3095262 | 13 |  |  | 2.6 | 140.7 | 1.847903 | √ | √ | √ | √ | √ | √ | 合格 | 203101 | 20260106 | 15
22 | 杭星 | 20260106 | Ar | 10569 | 238038 | SZ | 04.11 | 15.9 | 5.7 | 54.9 | 41.3 | [13 empty] | 54.8 | 0.1821494 | 96.2 | 41.42484 | 0.302276 | 13 |  |  | 0.7 | 138.9 | 0.5039597 | √ | √ | √ | √ | √ | √ | 合格 | 203101 | 20260106 | 15
23 | 杭星 | 20260106 | Ar | 10564 | 830282 | YA | 14.8 | 19.9 | 5.7 | 47.3 | 40 | [13 empty] | 47.2 | 0.2114165 | 87.3 | 40.12406 | 0.31015 | 13 |  |  | 0.9 | 138.4 | 0.650289 | √ | √ | √ | √ | √ | √ | 合格 | 203101 | 20260106 | 15
24 | 杭星 | 20260106 | Ar | 11995 | 257181 | YA | 18.4 |  | 5.7 | 49.8 | 40.2 | [13 empty] | 49.7 | 0.2008032 | 90 | 40.32418 | 0.3089055 | 13 |  |  | 1.5 | 141.2 | 1.062323 | √ | √ | √ | √ | √ | √ | 合格 | 203101 | 20260106 | 15
25 | 杭星 | 20260106 | Ar | 12286 | 029183 | RL | 10.8 | 20.11 | 5.7 | 47.1 | 40.3 | [13 empty] | 47 | 0.2123142 | 87.4 | 40.42424 | 0.3082878 | 13 |  |  | 4.1 | 166.3 | 2.465424 | √ | √ | √ | √ | √ | √ | 合格 | 203101 | 20260106 | 15
26 | 杭星 | 20260106 | Ar | 12342 | 861259 | YA | 16.12 |  | 5.7 | 46.6 | 40.2 | [13 empty] | 46.5 | 0.2145923 | 86.8 | 40.32418 | 0.3089055 | 13 |  |  | 3 | 154.7 | 1.939237 | √ | √ | √ | √ | √ | √ | 合格 | 203101 | 20260106 | 15
27 | 杭星 | 20260106 | Ar | 10722 | 165411 | KC | 19.7 |  | 5.7 | 47.6 | 40 | [13 empty] | 47.5 | 0.210084 | 87.6 | 40.12406 | 0.31015 | 13 |  |  | 2.6 | 152.8 | 1.701571 | √ | √ | √ | √ | √ | √ | 合格 | 203101 | 20260106 | 15
28 | 杭星 | 20260106 | Ar | 10730 | 192135 | JP | 16.8 |  | 5.7 | 47.6 | 40 | [13 empty] | 47.5 | 0.210084 | 87.6 | 40.12406 | 0.31015 | 13 |  |  | 0.8 | 147.9 | 0.540906 | √ | √ | √ | √ | √ | √ | 合格 | 203101 | 20260106 | 15
29 | 杭星 | 20260109 | Ar | 10627 | 521080 | YF | 12.8 | 19.5 | 5.7 | 46.8 | 40.1 | [13 empty] | 46.7 | 0.2136752 | 86.9 | 40.234974 | 0.3365935 | 15 |  |  | 1 | 155.6 | 0.6426735 | √ | √ | √ | √ | √ | √ | 合格 | 203101 | 20260109 | 15
30 | 杭星 | 20260109 | Ar | 10231 | 241045 | 上海 | 11.11 | 20.11 | 5.7 | 47.9 | 40.6 | [13 empty] | 47.8 | 0.2087683 | 88.5 | 40.735409 | 0.3335197 | 15 |  |  | 4.7 | 165.6 | 2.838164 | √ | √ | √ | √ | √ | √ | 合格 | 203101 | 20260109 | 15
31 | 杭星 | 20260109 | Ar | 10488 | 080290 | JP | 07.10 | 20.12 | 5.7 | 47.9 | 38 | [13 empty] | 47.8 | 0.2087683 | 85.9 | 38.133147 | 0.3503868 | 15 |  |  | 3.1 | 142.6 | 2.173913 | √ | √ | √ | √ | √ | √ | 合格 | 203101 | 20260109 | 15
32 | 杭星 | 20260109 | Ar | 03338 | 224180 | RL | 04.7 | 20.9 | 5.7 | 52.5 | 38.8 | [13 empty] | 52.4 | 0.1904762 | 91.3 | 38.933843 | 0.3449562 | 15 |  |  | 1.5 | 123.4 | 1.215559 | √ | √ | √ | √ | √ | √ | 合格 | 203101 | 20260109 | 15
33 | 杭星 | 20260109 | Ar | 11413 | 219035 | JP | 04.7 | 20.12 | 5.7 | 49.4 | 40 | [13 empty] | 49.3 | 0.2024291 | 89.4 | 40.134887 | 0.3372175 | 15 |  |  | 3.5 | 153.6 | 2.278646 | √ | √ | √ | √ | √ | √ | 合格 | 203101 | 20260109 | 15
34 | 杭星 | 20260109 | Ar | 06670 | 688297 | JP | 13.6 | 20.5 | 5.7 | 48.1 | 40 | [13 empty] | 48 | 0.2079002 | 88.1 | 40.134887 | 0.3372175 | 15 |  |  | 2 | 148.2 | 1.349528 | √ | √ | √ | √ | √ | √ | 合格 | 203101 | 20260109 | 15
35 | 杭星 | 20260109 | Ar | 0323 | 379447 | JP | 15.4 | 20.8 | 5.7 | 48.7 | 40 | [13 empty] | 48.6 | 0.2053388 | 88.7 | 40.134887 | 0.3372175 | 15 |  |  | 2.4 | 144.7 | 1.658604 | √ | √ | √ | √ | √ | √ | 合格 | 203101 | 20260109 | 15
36 | 杭星 | 20260109 | Ar | 08806 | 083256 | SZ | 10.4 | 20.6 | 5.7 | 55.5 | 40.9 | [13 empty] | 55.4 | 0.1801802 | 96.4 | 41.03567 | 0.3317115 | 15 |  |  | 2.3 | 134.3 | 1.712584 | √ | √ | √ | √ | √ | √ | 合格 | 203101 | 20260109 | 15
37 | 杭星 | 20260109 | Ar | 19919 | 675313 | JP | 13.6 | 09.6 | 5.7 | 46.7 | 40 | [13 empty] | 46.6 | 0.2141328 | 86.7 | 40.134887 | 0.3372175 | 15 |  |  | 3.2 | 155.3 | 2.060528 | √ | √ | √ | √ | √ | √ | 合格 | 203101 | 20260109 | 15
38 | 杭星 | 20260109 | Ar | 11506 | 795315 | YA | 18.11 |  | 5.7 | 49.1 | 40 | [13 empty] | 49 | 0.203666 | 89.1 | 40.134887 | 0.3372175 | 15 |  |  | 2.8 | 143.5 | 1.95122 | √ | √ | √ | √ | √ | √ | 合格 | 203101 | 20260109 | 15
39 | 杭星 | 20260109 | Ar | 12333 | 830268 | JP | 07.8 | 19.11 | 5.7 | 46.8 | 38 | [13 empty] | 46.7 | 0.2136752 | 84.8 | 38.133147 | 0.3503868 | 15 |  |  | 2.1 | 148.6 | 1.41319 | √ | √ | √ | √ | √ | √ | 合格 | 203101 | 20260109 | 15
40 | 杭星 | 20260109 | Ar | 04979 | 164160 | SZ | 10.7 | 20.11 | 5.7 | 56.7 | 40.7 | [13 empty] | 56.6 | 0.1763668 | 97.4 | 40.835496 | 0.332914 | 15 |  |  | 3.4 | 133.2 | 2.552553 | √ | √ | √ | √ | √ | √ | 合格 | 203101 | 20260109 | 15
41 | 杭星 | 20260111 | Ar | 09308 | 799249 | RL | 09.10 | 20.3 | 5.7 | 55.3 | 40.4 | [13 empty] | 55.2 | 0.1808318 | 95.7 | 40.541715 | 0.3507797 | 16 |  |  | 2.4 | 126.2 | 1.901743 | √ | √ | √ | √ | √ | √ | 合格 | 203101 | 20260111 | 15
42 | 杭星 | 20260111 | Ar | 07239 | 752423 | KC | 20.5 |  | 5.7 | 46.8 | 40 | [13 empty] | 46.7 | 0.2136752 | 86.8 | 40.141303 | 0.3532575 | 16 |  |  | 4.1 | 144.3 | 2.841303 | √ | √ | √ | √ | √ | √ | 合格 | 203101 | 20260111 | 15
43 | 杭星 | 20260112 | Ar | 12279 | 152408 | YA | 19.3 |  | 5 | 45.8 | 40 | [13 empty] | 45.7 | 0.2183406 | 85.8 | 40.129273 | 0.3231825 | 14 |  |  | 3.4 | 155.6 | 2.18509 | √ | √ | √ | √ | √ | √ | 合格 | 203101 | 20260112 | 15
44 | 杭星 | 20260112 | Ar | 11518 | 116408 | YA | 20.10 |  | 5 | 43 | 40 | [13 empty] | 42.9 | 0.2325581 | 83 | 40.129273 | 0.3231825 | 14 |  |  | 3.8 | 170.3 | 2.231356 | √ | √ | √ | √ | √ | √ | 合格 | 203101 | 20260112 | 15
45 | 杭星 | 20260112 | Ar | 12343 | 241551 | JP | 04.8 | 20.6 | 5.7 | 50 | 40 | [13 empty] | 49.9 | 0.2 | 90 | 40.129273 | 0.3231825 | 14 |  |  | 2 | 139.6 | 1.432665 | √ | √ | √ | √ | √ | √ | 合格 | 203101 | 20260112 | 15
46 | 杭星 | 20260112 | Ar | 11437 | 294227 | JP | 10.3 | 19.12 | 5.7 | 48.3 | 38 | [13 empty] | 48 | 0.621118 | 86.3 | 38.327959 | 0.86305 | 14 |  |  | 4.5 | 136.5 | 3.296703 | √ | √ | √ | √ | √ | √ | 合格 | 203101 | 20260112 | 15
47 | 杭星 | 20260112 | Ar | 12355 | 591093 | JP | 11.12 | 20.5 | 5.7 | 48.4 | 40 | [13 empty] | 48.3 | 0.2066116 | 88.4 | 40.129273 | 0.3231825 | 14 |  |  | 3.6 | 155.3 | 2.318094 | √ | √ | √ | √ | √ | √ | 合格 | 203101 | 20260112 | 15
48 | 杭星 | 20260112 | Ar | 10579 | 194054 | SZ | 08.9 | 20.12 | 5.7 | 54.8 | 40.6 | [13 empty] | 54.7 | 0.1824818 | 95.4 | 40.729711 | 0.3194852 | 14 |  |  | 2.7 | 131.6 | 2.051672 | √ | √ | √ | √ | √ | √ | 合格 | 203101 | 20260112 | 15
49 | 杭星 | 20260112 | Ar | 02980 | 215102 | YA | 15.1 | 20.1 | 5.7 | 50.5 | 40 | [13 empty] | 50.4 | 0.1980198 | 90.5 | 40.129273 | 0.3231825 | 14 |  |  | 2.1 | 122.8 | 1.710098 | √ | √ | √ | √ | √ | √ | 合格 | 203101 | 20260112 | 15
50 | 杭星 | 20260113 | Ar | 03927 | 783356 | YA | 20.11 |  | 5.7 | 49 | 40 | [13 empty] | 48.9 | 0.2040816 | 89 | 40.14812 | 0.3703 | 17 |  |  | 3.6 | 133.4 | 2.698651 | √ | √ | √ | √ | √ | √ | 合格 | 203101 | 20260113 | 15
51 | 杭星 | 20260116 | Ar | 09537 | 887281 | YA | 20.11 |  | 5.7 | 48.8 | 40 | [13 empty] | 48.7 | 0.204918 | 88.8 | 40.134887 | 0.3372175 | 15 |  |  | 3 | 140.5 | 2.135231 | √ | √ | √ | √ | √ | √ | 合格 | 203101 | 20260116 | 15
52 | 杭星 | 20260116 | Ar | 09603 | 788040 | YA | 20.11 |  | 5.7 | 48.8 | 40 | [13 empty] | 48.7 | 0.204918 | 88.8 | 40.134887 | 0.3372175 | 15 |  |  | 3.9 | 147.3 | 2.647658 | √ | √ | √ | √ | √ | √ | 合格 | 203101 | 20260116 | 15
53 | 杭星 | 20260116 | Ar | 11604 | 210279 | RL | 09.10 | 19.11 | 5.7 | 50.6 | 40 | [13 empty] | 50.5 | 0.1976285 | 90.6 | 40.134887 | 0.3372175 | 15 |  |  | 5 | 152.9 | 3.270111 | √ | √ | √ | √ | √ | √ | 合格 | 203101 | 20260116 | 15
54 | 杭星 | 20260116 | Ar | 03845 | 138099 | YA | 11.12 | 20.10 | 5.7 | 48 | 40.2 | [13 empty] | 47.9 | 0.2083333 | 88.2 | 40.335061 | 0.3359726 | 15 |  |  | 2.7 | 144.9 | 1.863354 | √ | √ | √ | √ | √ | √ | 合格 | 203101 | 20260116 | 15
55 | 杭星 | 20260116 | Ar | 08794 | 068357 | SZ | 10.3 | 21.1 | 5.7 | 56.2 | 41.3 | [13 empty] | 56.1 | 0.1779359 | 97.5 | 41.436018 | 0.3293414 | 15 |  |  | 3 | 130.4 | 2.300613 | √ | √ | √ | √ | √ | √ | 合格 | 203101 | 20260116 | 15
56 | 杭星 | 20260116 | Ar | 11531 | 35056 | SZ | 07.2 | 20.3 | 5.7 | 57.9 | 40.8 | [13 empty] | 57.8 | 0.1727116 | 98.7 | 40.935583 | 0.3323113 | 15 |  |  | 2.9 | 126.6 | 2.290679 | √ | √ | √ | √ | √ | √ | 合格 | 203101 | 20260116 | 15
57 | 杭星 | 20260116 | Ar | 12014 | 158188 | RL | 08.4 | 20.12 | 5.7 | 53.8 | 40.9 | [13 empty] | 53.7 | 0.1858736 | 94.7 | 41.03567 | 0.3317115 | 15 |  |  | 2.9 | 133.8 | 2.167414 | √ | √ | √ | √ | √ | √ | 合格 | 203101 | 20260116 | 15
58 | 杭星 | 20260116 | Ar | 11925 | 166216 | KC | 19.7 |  | 5.7 | 49 | 40 | [13 empty] | 49 | 0 | 89 | 40.0348 | 0.087 | 15 |  |  | 2.4 | 133.7 | 1.795064 | √ | √ | √ | √ | √ | √ | 合格 | 203101 | 20260116 | 15
59 | 杭星 | 20260116 | Ar | 06988 | 048294 | 上海 | 07.7 | 20.9 | 5.7 | 46.6 | 40.9 | [13 empty] | 46.5 | 0.2145923 | 87.5 | 41.03567 | 0.3317115 | 15 |  |  | 1.3 | 153.1 | 0.8491182 | √ | √ | √ | √ | √ | √ | 合格 | 203101 | 20260116 | 15
60 | 杭星 | 20260117 | Ar | 12426 | 185023 | JP | 05.2 | 20.9 | 5.7 | 49.8 | 40 | [13 empty] | 49.7 | 0.2008032 | 89.8 | 40.14812 | 0.3703 | 17 |  |  | 3.2 | 150.7 | 2.123424 | √ | √ | √ | √ | √ | √ | 合格 | 203101 | 20260117 | 15
61 | 杭星 | 20260117 | Ar | 05779 | 520927 | YF | 12.8 | 20.5 | 5.7 | 47 | 40.1 | [13 empty] | 46.9 | 0.212766 | 87.1 | 40.24824 | 0.3696758 | 17 |  |  | 1.9 | 148.1 | 1.282917 | √ | √ | √ | √ | √ | √ | 合格 | 203101 | 20260117 | 15
62 | 杭星 | 20260117 | Ar | 11320 | 082022 | JP | 08.1 | 20.4 | 5.7 | 50 | 40 | [13 empty] | 49.9 | 0.2 | 90 | 40.14812 | 0.3703 | 17 |  |  | 3.1 | 141.8 | 2.186178 | √ | √ | √ | √ | √ | √ | 合格 | 203101 | 20260117 | 15
63 | 杭星 | 20260117 | Ar | 10572 | 788064 | YA | 20.11 |  | 5.7 | 48.5 | 40 | [13 empty] | 48.4 | 0.2061856 | 88.5 | 40.14812 | 0.3703 | 17 |  |  | 2.7 | 144.9 | 1.863354 | √ | √ | √ | √ | √ | √ | 合格 | 203101 | 20260117 | 15
64 | 杭星 | 20260117 | Ar | 03214 | 830267 | YA | 14.8 | 20.8 | 5.7 | 48.5 | 40 | [13 empty] | 48.4 | 0.2061856 | 88.5 | 40.14812 | 0.3703 | 17 |  |  | 1.2 | 138.8 | 0.8645533 | √ | √ | √ | √ | √ | √ | 合格 | 203101 | 20260117 | 15
65 | 杭星 | 20260117 | Ar | 15502 | 446277 | YA | 17.3 |  | 5.7 | 47.1 | 40.2 | [13 empty] | 47 | 0.2123142 | 87.3 | 40.34836 | 0.3690547 | 17 |  |  | 3.8 | 151.6 | 2.506596 | √ | √ | √ | √ | √ | √ | 合格 | 203101 | 20260117 | 15
66 | 杭星 | 20260117 | Ar | 08512 | 368212 | KC | 20.9 |  | 5.7 | 48 | 40 | [13 empty] | 47.9 | 0.2083333 | 88 | 40.14812 | 0.3703 | 17 |  |  | 1.4 | 145.1 | 0.9648518 | √ | √ | √ | √ | √ | √ | 合格 | 203101 | 20260117 | 15
67 | 杭星 | 20260117 | Ar | 06635 | 865480 | YA | 15.4 | 20.1 | 5.7 | 46.7 | 40 | [13 empty] | 46.6 | 0.2141328 | 86.7 | 40.14812 | 0.3703 | 17 |  |  | 1.4 | 147 | 0.952381 | √ | √ | √ | √ | √ | √ | 合格 | 203101 | 20260117 | 15
68 | 杭星 | 20260117 | Ar | 05092 | 185116 | SZ | 03.5 | 21.7 | 5.7 | 54.3 | 40.8 | [13 empty] | 54.2 | 0.1841621 | 95.1 | 40.94908 | 0.3653922 | 17 |  |  | 3 | 133.7 | 2.243829 | √ | √ | √ | √ | √ | √ | 合格 | 203101 | 20260117 | 15

## 氮气
无缝气瓶定期检验、评定综合记录表
| JB17-2025 |  |  | #REF!
| 送检单位 | 送 检 日 期 | 充 装 介 质 | 初检 | [7 empty] | 前处理 |  |  | 内外观检查 | [8 empty] | 音响检查 | 空 瓶 重 量 kg | 重 量 损 失 % | 带 水 重 量 kg | 实 际 容 积 V （L) | 容 积 增 大 率 ξ (%） | 水压试验(22.5MPa) | [6 empty] | 附件 |  | 气密性试验 | 瓶内干燥 | 表面涂敷 | 抽真空 | 评定结论 | 下次检 验日期 | 检验日期 | 公称工作压力(MPa) | 备注
|  |  |  | 单位 自 编号 | 气 瓶 编 号 | 制造 单位 代码 | 气瓶制造日期 | 上次 检验 日期 | 设 计 壁 厚 S (mm) | 原 始 重 量 W (kg) | 原 始 容 积 V （L) | 残气处理 | 除 锈 | 三度检测 | 瓶口裂纹 | 裂 纹 | 凹 陷 | 凸 起 | 烧 伤 | 损伤 |  |  | 腐蚀 | [6 empty] | 试 压 水 温 度 ℃ | 总 压 入 水 量 A （ml) | 管 道 压 入 水 量 B (ml) | 残 余 变 形 值 △V1 (ml) | 全 变 形 值 △V (ml) | 残 余 变 形 率 η (%) | βB × Pn 值*1000 | 瓶 阀 | 瓶 帽
[20 empty] | 颈 圈 |  |  | 腐蚀
1 | 2 | 3 | 4 | 5 | 6 | 7 | 8 | 9 | 10 | 11 | 12 | 13 | 14 | 15 | 16 | 17 | 18 | 19 | 20 | 21 | 22 | 23 | 24 | 25 | 26 | 27 | 28 | 29 | 30 | 31 | 32 | 33 | 34 | 35 | 36 | 37 | 38 | 39 | 40 | 41 | 42 | 43 | 44 | 45 | 46 | 47
1 | 杭星 | 20260106 | 氮 | 05395 | 655127 | RL | 06.1 | 15.8 | 5.7 | 54.4 | 40.9 | [13 empty] | 54.3 | 0.1838235 | 95.3 | 41.0246 | 0.3046455 | 13 |  |  | 1.1 | 134.3 | 0.8190618 | √ | √ | √ | √ | √ | √ | √ | 合格 | 203101 | 20260106
2 | 杭星 | 20260106 | 氮 | 05402 | 699002 | 上海 | 06.7 | 20.4 | 5.7 | 55.4 | 40.4 | [13 empty] | 55.3 | 0.1805054 | 95.8 | 40.5243 | 0.3076733 | 13 |  |  | 1.7 | 123.8 | 1.373183 | √ | √ | √ | √ | √ | √ | √ | 合格 | 203101 | 20260106
3 | 杭星 | 20260106 | 氮 | 05615 | 020034 | CX | 20.3 |  | 5.0 | 43.3 | 40 | [13 empty] | 43.2 | 0.2309469 | 83.3 | 40.12406 | 0.31015 | 13 |  |  | 2.1 | 172 | 1.22093 | √ | √ | √ | √ | √ | √ | √ | 合格 | 203101 | 20260106
4 | 杭星 | 20260106 | 氮 | 05457 | 142384 | JP | 15.9 | 20.12 | 5.7 | 47.6 | 40 | [13 empty] | 47.5 | 0.210084 | 87.6 | 40.12406 | 0.31015 | 13 |  |  | 1.9 | 149.4 | 1.271754 | √ | √ | √ | √ | √ | √ | √ | 合格 | 203101 | 20260106
5 | 杭星 | 20260106 | 氮 | 05707 | 936480 | YA | 16.7 |  | 5.7 | 49.5 | 40.2 | [13 empty] | 49.4 | 0.2020202 | 89.7 | 40.32418 | 0.3089055 | 13 |  |  | 3.8 | 149.4 | 2.543507 | √ | √ | √ | √ | √ | √ | √ | 合格 | 203101 | 20260106
6 | 杭星 | 20260107 | 氮 | 03445 | 031362 | JP | 05.1 | 20.11 | 5.7 | 49.6 | 40 | [13 empty] | 49.5 | 0.2016129 | 89.6 | 40.134887 | 0.3372175 | 15 |  |  | 2.6 | 150.4 | 1.728723 | √ | √ | √ | √ | √ | √ | √ | 合格 | 203101 | 20260107
7 | 杭星 | 20260107 | 氮 | 03726 | 127265 | YA | 18.8 |  | 5.7 | 48.7 | 40.7 | [13 empty] | 48.6 | 0.2053388 | 89.4 | 40.835496 | 0.332914 | 15 |  |  | 3.4 | 149.2 | 2.27882 | √ | √ | √ | √ | √ | √ | √ | 合格 | 203101 | 20260107
8 | 杭星 | 20260107 | 氮 | 05012 | 465180 | 上海 | 05.6 | 19.12 | 5.7 | 56.4 | 40.8 | [13 empty] | 56.3 | 0.177305 | 97.2 | 40.935583 | 0.3323113 | 15 |  |  | 3.7 | 136.2 | 2.716593 | √ | √ | √ | √ | √ | √ | √ | 合格 | 203101 | 20260107
9 | 杭星 | 20260107 | 氮 | 05405 | 064305 | SZ | 10.4 | 19.11 | 5.7 | 49.9 | 40 | [13 empty] | 49.8 | 0.2004008 | 89.9 | 40.134887 | 0.3372175 | 15 |  |  | 2 | 136.8 | 1.461988 | √ | √ | √ | √ | √ | √ | √ | 合格 | 203101 | 20260107
10 | 杭星 | 20260107 | 氮 | 05705 | 518108 | 上海 | 09.8 | 19.12 | 5.7 | 54.2 | 40.5 | [13 empty] | 54.1 | 0.1845018 | 94.7 | 40.635322 | 0.3341284 | 15 |  |  | 1 | 129.2 | 0.7739938 | √ | √ | √ | √ | √ | √ | √ | 合格 | 203101 | 20260107
11 | 杭星 | 20260109 | 氮 | 04140 | 001326 | SZ | 99.6 | 20.6 | 5.0 | 51.6 | 41 | [13 empty] | 51.5 | 0.1937984 | 92.6 | 41.135757 | 0.3311146 | 15 |  |  | 5.4 | 152.9 | 3.53172 | √ | √ | √ | √ | √ | √ | √ | 合格 | 202906 | 20260109
12 | 杭星 | 20260109 | 氮 | 05393 | 066235 | SZ | 11.3 | 19.5 | 5.7 | 57.6 | 41.1 | [13 empty] | 57.5 | 0.1736111 | 98.7 | 41.235844 | 0.3305207 | 15 |  |  | 1.5 | 130.4 | 1.150307 | √ | √ | √ | √ | √ | √ | √ | 合格 | 203101 | 20260109
13 | 杭星 | 20260110 | 氮 | 05450 | 223155 | RL | 06.4 | 20.12 | 5.7 | 54.3 | 38.5 | [13 empty] | 54.2 | 0.1841621 | 92.8 | 38.62316 | 0.3198961 | 13 |  |  | 5.6 | 123.2 | 4.545455 | √ | √ | √ | √ | √ | √ | √ | 合格 | 203101 | 20260110
14 | 杭星 | 20260111 | 氮 | 02045 | 014323 | 上海 | 04.7 | 20.10 | 5.7 | 56 | 40.4 | [13 empty] | 55.9 | 0.1785714 | 96.4 | 40.5243 | 0.3076733 | 13 |  |  | 3.1 | 132.5 | 2.339623 | √ | √ | √ | √ | √ | √ | √ | 合格 | 203101 | 20260111
15 | 杭星 | 20260112 | 氮 | 05361 | 056477 | 上海 | 02.3 | 20.11 | 5.7 | 58.4 | 40 | [13 empty] | 58.3 | 0.1712329 | 98.4 | 40.14812 | 0.3703 | 17 |  |  | 1.9 | 126.5 | 1.501976 | √ | √ | √ | √ | √ | √ | √ | 合格 | 203101 | 20260112
16 | 杭星 | 20260112 | 氮 | 05317 | 078005 | KC | 15.3 | 20.11 | 5.7 | 48.8 | 40 | [13 empty] | 48.7 | 0.204918 | 88.8 | 40.14812 | 0.3703 | 17 |  |  | 2.7 | 147.7 | 1.82803 | √ | √ | √ | √ | √ | √ | √ | 合格 | 203101 | 20260112
17 | 杭星 | 20260112 | 氮 | 05476 | 238223 | RL | 10.6 | 20.11 | 5.7 | 53.6 | 40.9 | [13 empty] | 53.5 | 0.1865672 | 94.5 | 41.0492 | 0.3647922 | 17 |  |  | 2.3 | 132.6 | 1.73454 | √ | √ | √ | √ | √ | √ | √ | 合格 | 203101 | 20260112
18 | 杭星 | 20260112 | 氮 | 05406 | 001027 | 上海 | 07.6 | 20.11 | 5.7 | 55.6 | 40.8 | [13 empty] | 55.5 | 0.1798561 | 96.4 | 40.94908 | 0.3653922 | 17 |  |  | 3.1 | 127.6 | 2.429467 | √ | √ | √ | √ | √ | √ | √ | 合格 | 203101 | 20260112
19 | 杭星 | 20260112 | 氮 | 05236 | 745438 | 上海 | 06.8 | 20.11 | 5.7 | 55.2 | 40.4 | [13 empty] | 55.1 | 0.1811594 | 95.6 | 40.5486 | 0.3678218 | 17 |  |  | 3 | 136.3 | 2.201027 | √ | √ | √ | √ | √ | √ | √ | 合格 | 203101 | 20260112
20 | 杭星 | 20260112 | 氮 | 05482 | 692714 | SZ | 01.9 | 20.11 | 5.7 | 57.3 | 41.9 | [13 empty] | 57.2 | 0.1745201 | 99.2 | 42.0504 | 0.3589499 | 17 |  |  | 3.7 | 129 | 2.868217 | √ | √ | √ | √ | √ | √ | √ | 合格 | 203101 | 20260112
21 | 杭星 | 20260112 | 氮 | 05623 | 925173 | YA | 15.4 | 20.11 | 5.7 | 46.9 | 40.3 | [13 empty] | 46.8 | 0.2132196 | 87.2 | 40.44848 | 0.3684367 | 17 |  |  | 3.8 | 151.6 | 2.506596 | √ | √ | √ | √ | √ | √ | √ | 合格 | 203101 | 20260112
22 | 杭星 | 20260112 | 氮 | 05346 | 101221 | SZ | 07.5 | 20.11 | 5.7 | 54.5 | 41.3 | [13 empty] | 54.4 | 0.1834862 | 95.8 | 41.44968 | 0.3624213 | 17 |  |  | 2.6 | 128.8 | 2.018634 | √ | √ | √ | √ | √ | √ | √ | 合格 | 203101 | 20260112
23 | 杭星 | 20260112 | 氮 | 05227 | 053180 | JP | 13.3 | 20.11 | 5.7 | 48.1 | 40.1 | [13 empty] | 48 | 0.2079002 | 88.2 | 40.24824 | 0.3696758 | 17 |  |  | 3.3 | 137.3 | 2.403496 | √ | √ | √ | √ | √ | √ | √ | 合格 | 203101 | 20260112
24 | 杭星 | 20260112 | 氮 | 05275 | 753372 | JP | 05.8 | 20.11 | 5.7 | 51.8 | 40 | [13 empty] | 51.7 | 0.1930502 | 91.8 | 40.14812 | 0.3703 | 17 |  |  | 2.3 | 126.2 | 1.822504 | √ | √ | √ | √ | √ | √ | √ | 合格 | 203101 | 20260112
25 | 杭星 | 20260112 | 氮 | 05320 | 091326 | SZ | 13.7 | 20.11 | 5.8 | 49 | 40.8 | [13 empty] | 48.9 | 0.2040816 | 89.8 | 40.94908 | 0.3653922 | 17 |  |  | 3.9 | 147.7 | 2.640487 | √ | √ | √ | √ | √ | √ | √ | 合格 | 203101 | 20260112
26 | 杭星 | 20260112 | 氮 | 05478 | 173527 | SZ | 08.9 | 20.11 | 5.7 | 48.9 | 40.5 | [13 empty] | 48.8 | 0.204499 | 89.4 | 40.64872 | 0.3672099 | 17 |  |  | 2.6 | 141.4 | 1.838755 | √ | √ | √ | √ | √ | √ | √ | 合格 | 203101 | 20260112
27 | 杭星 | 20260117 | 氮 | 03459 | 230207 | KC | 20.8 |  | 5.0 | 45.6 | 40 | [13 empty] | 45.5 | 0.2192982 | 85.6 | 40.14812 | 0.3703 | 17 |  |  | 1.5 | 159.1 | 0.9428033 | √ | √ | √ | √ | √ | √ | √ | 合格 | 203101 | 20260117
28 | 杭星 | 20260117 | 氮 | 03098 | 234263 | KC | 15 | 20.7 | 5.7 | 48.8 | 40 | [13 empty] | 48.7 | 0.204918 | 88.8 | 40.14812 | 0.3703 | 17 |  |  | 3.3 | 158.6 | 2.080706 | √ | √ | √ | √ | √ | √ | √ | 合格 | 203101 | 20260117
29 | 杭星 | 20260117 | 氮 | 02667 | 180236 | 上海 | 05.3 | 20.5 | 5.7 | 55 | 40.4 | [13 empty] | 54.9 | 0.1818182 | 95.4 | 40.5486 | 0.3678218 | 17 |  |  | 2 | 131.6 | 1.519757 | √ | √ | √ | √ | √ | √ | √ | 合格 | 203101 | 20260117

## 二氧化碳
无缝气瓶定期检验、评定综合记录表
JB17-2025
序号 | 送检单位 | 送 检 日 期 | 充 装 介 质 | 初检 | [7 empty] | 前处理 |  |  | 内外观检查 | [8 empty] | 音响检查 | 空 瓶 重 量 kg | 重 量 损 失 % | 带 水 重 量 kg | 实 际 容 积 V （L) | 容 积 增 大 率 ξ (%） | 水压试验(22.5MPa) | [6 empty] | 附件 |  | 气密性试验 | 瓶内干燥 | 表面涂敷 | 抽真空 | 评定结论 | 下次检验日期 | 检验日期 | 公称工作压力（MPa）
|  |  |  | 单位 自 编号 | 气 瓶 编 号 | 制造 单位 代码 | 气瓶制造日期 | 上次 检验 日期 | 设 计 壁 厚 S (mm) | 原 始 重 量 W (kg) | 原 始 容 积 V （L) | 残气处理 | 除 锈 | 三度检测 | 瓶口裂纹 | 裂 纹 | 凹 陷 | 凸 起 | 烧 伤 | 损伤 |  |  | 腐蚀 | [6 empty] | 试 压 水 温 度 ℃ | 总 压 入 水 量 A （ml) | 管 道 压 入 水 量 B (ml) | 残 余 变 形 值 △V1 (ml) | 全 变 形 值 △V (ml) | 残 余 变 形 率 η (%) | βB × Pn 值*1000 | 瓶 阀 | 瓶 帽
[20 empty] | 颈 圈 | 底 座 | 瓶 壁 | 点 线 面
1 | 2 | 3 | 4 | 5 | 6 | 7 | 8 | 9 | 10 | 11 | 12 | 13 | 14 | 15 | 16 | 17 | 18 | 19 | 20 | 21 | 22 | 23 | 24 | 25 | 26 | 27 | 28 | 29 | 30 | 31 | 32 | 33 | 34 | 35 | 36 | 37 | 38 | 39 | 40 | 41 | 42 | 43 | 44 | 45 | 46 | 47
1 | 杭星 | 20260101 | 二化 | 16160 | 301071 | YA | 18.12 |  | 5.7 | 47.1 | 40 | [13 empty] | 47 | 0.2123142 | 87.1 | 40.12406 | 0.31015 | 13 |  |  | 1.5 | 149.2 | 1.005362 | √ | √ | √ | √ | √ | √ | √ | 合格 | 202901 | 20260101 | 15
2 | 杭星 | 20260101 | 二化 | 15241 | 203303 | 上海 | 06.3 | 19.10 | 5.7 | 55.4 | 40.4 | [13 empty] | 55.3 | 0.1805054 | 95.8 | 40.5243 | 0.3076733 | 13 |  |  | 0.8 | 128.2 | 0.624025 | √ | √ | √ | √ | √ | √ | √ | 合格 | 202901 | 20260101 | 15
3 | 杭星 | 20260101 | 二化 | 16144 | 181289 | SZ | 11.8 | 20.10 | 5.7 | 56.7 | 40.2 | [13 empty] | 56.6 | 0.1763668 | 96.9 | 40.32418 | 0.3089055 | 13 |  |  | 2.1 | 129.8 | 1.617874 | √ | √ | √ | √ | √ | √ | √ | 合格 | 202901 | 20260101 | 15
4 | 杭星 | 20260101 | 二化 | 15465 | 806106 | YA | 17.11 | 22.6 | 5.7 | 47.4 | 40.2 | [13 empty] | 47.3 | 0.2109705 | 87.6 | 40.32418 | 0.3089055 | 13 |  |  | 3.8 | 146.8 | 2.588556 | √ | √ | √ | √ | √ | √ | √ | 合格 | 202901 | 20260101 | 15
5 | 杭星 | 20260101 | 二化 | 15148 | 364269 | YA | 20.3 |  | 5.7 | 47.4 | 40 | [13 empty] | 47.3 | 0.2109705 | 87.4 | 40.12406 | 0.31015 | 13 |  |  | 1.6 | 147 | 1.088435 | √ | √ | √ | √ | √ | √ | √ | 合格 | 202901 | 20260101 | 15
6 | 杭星 | 20260101 | 二化 | 15912 | 114734 | SZ | 97.11 | 22.1 | 5.7 | 57.6 | 39.8 | [13 empty] | 57.5 | 0.1736111 | 97.4 | 39.92394 | 0.311407 | 13 |  |  | 1.7 | 121.4 | 1.400329 | √ | √ | √ | √ | √ | √ | √ | 合格 | 202711 | 20260101 | 15
7 | 杭星 | 20260101 | 二化 | 16011 | 576075 | YA | 13.8 | 19.10 | 5.7 | 47.9 | 40.9 | [13 empty] | 47.8 | 0.2087683 | 88.8 | 41.0246 | 0.3046455 | 13 |  |  | 3.2 | 159.4 | 2.007528 | √ | √ | √ | √ | √ | √ | √ | 合格 | 202901 | 20260101 | 15
8 | 杭星 | 20260101 | 二化 | 10882 | 412301 | YA | 22.11 |  | 5 | 42.9 | 40 | [13 empty] | 42.8 | 0.2331002 | 82.9 | 40.12406 | 0.31015 | 13 |  |  | 4 | 173.9 | 2.300173 | √ | √ | √ | √ | √ | √ | √ | 合格 | 202901 | 20260101 | 15
9 | 杭星 | 20260101 | 二化 | 07915 | 638004 | YA | 16.10 | 22.12 | 5.7 | 48.1 | 40.3 | [13 empty] | 48 | 0.2079002 | 88.4 | 40.42424 | 0.3082878 | 13 |  |  | 3.5 | 153.9 | 2.274204 | √ | √ | √ | √ | √ | √ | √ | 合格 | 202901 | 20260101 | 15
10 | 杭星 | 20260101 | 二化 | 10666 | 139142 | YA | 19.3 | 22.11 | 5 | 46 | 40 | [13 empty] | 45.9 | 0.2173913 | 86 | 40.12406 | 0.31015 | 13 |  |  | 1.8 | 156.4 | 1.150895 | √ | √ | √ | √ | √ | √ | √ | 合格 | 202901 | 20260101 | 15
11 | 杭星 | 20260101 | 二化 | 15490 | 468483 | JP | 15.4 | 21.11 | 5.7 | 49.01 | 40 | [13 empty] | 48.9 | 0.224444 | 89 | 40.12406 | 0.31015 | 13 |  |  | 0.5 | 148.6 | 0.3364738 | √ | √ | √ | √ | √ | √ | √ | 合格 | 202901 | 20260101 | 15
12 | 杭星 | 20260101 | 二化 | 10315 | 783042 | YA | 19.11 | 22.11 | 5 | 44.3 | 40 | [13 empty] | 44.2 | 0.2257336 | 84.3 | 40.12406 | 0.31015 | 13 |  |  | 5.1 | 169.3 | 3.012404 | √ | √ | √ | √ | √ | √ | √ | 合格 | 202901 | 20260101 | 15
13 | 杭星 | 20260101 | 二化 | 15894 | 790043 | YA | 19.6 | 22.11 | 5 | 43.8 | 40 | [13 empty] | 43.7 | 0.2283105 | 83.8 | 40.12406 | 0.31015 | 13 |  |  | 3.3 | 168.7 | 1.956135 | √ | √ | √ | √ | √ | √ | √ | 合格 | 202901 | 20260101 | 15
14 | 杭星 | 20260101 | 二化 | 16078 | 198214 | YA | 19.4 | 22.3 | 5 | 46.4 | 40 | [13 empty] | 46.3 | 0.2155172 | 86.4 | 40.12406 | 0.31015 | 13 |  |  | 1.7 | 149.3 | 1.138647 | √ | √ | √ | √ | √ | √ | √ | 合格 | 202901 | 20260101 | 15
15 | 杭星 | 20260101 | 二化 | 13388 | 783267 | YA | 19.11 | 22.12 | 5 | 44.3 | 40 | [13 empty] | 44.2 | 0.2257336 | 84.3 | 40.12406 | 0.31015 | 13 |  |  | 2.9 | 167.1 | 1.735488 | √ | √ | √ | √ | √ | √ | √ | 合格 | 202901 | 20260101 | 15
16 | 杭星 | 20260103 | 二化 | 12950 | 139301 | YA | 19.3 | 22.11 | 5 | 46 | 40 | [13 empty] | 45.9 | 0.2173913 | 86 | 40.12406 | 0.31015 | 13 |  |  | 2.3 | 153.9 | 1.494477 | √ | √ | √ | √ | √ | √ | √ | 合格 | 202901 | 20260103 | 15
17 | 杭星 | 20260103 | 二化 | 07626 | 665252 | YA | 16.11 | 22.11 | 5.7 | 48.6 | 40.4 | [13 empty] | 48.5 | 0.2057613 | 89 | 40.5243 | 0.3076733 | 13 |  |  | 2.2 | 149.6 | 1.470588 | √ | √ | √ | √ | √ | √ | √ | 合格 | 202901 | 20260103 | 15
18 | 杭星 | 20260107 | 二化 | 15610 | 070195 | YA | 13.1 | 19.11 | 5.7 | 49.4 | 40 | [13 empty] | 49.3 | 0.2024291 | 89.4 | 40.134887 | 0.3372175 | 15 |  |  | 1.9 | 143 | 1.328671 | √ | √ | √ | √ | √ | √ | √ | 合格 | 202901 | 20260107 | 15
19 | 杭星 | 20260107 | 二化 | 16147 | 429120 | YA | 20.3 |  | 5 | 43.4 | 40 | [13 empty] | 43.3 | 0.2304147 | 83.4 | 40.134887 | 0.3372175 | 15 |  |  | 4.3 | 165.1 | 2.604482 | √ | √ | √ | √ | √ | √ | √ | 合格 | 202901 | 20260107 | 15
20 | 杭星 | 20260107 | 二化 | 15125 | 665068 | YA | 16.11 | 22.12 | 5.7 | 48.6 | 40.2 | [13 empty] | 48.5 | 0.2057613 | 88.8 | 40.335061 | 0.3359726 | 15 |  |  | 1.8 | 144.1 | 1.249133 | √ | √ | √ | √ | √ | √ | √ | 合格 | 202901 | 20260107 | 15
21 | 杭星 | 20260107 | 二化 | 10569 | 638018 | YA | 16.10 | 22.11 | 5.7 | 48.3 | 40.3 | [13 empty] | 48.2 | 0.2070393 | 88.6 | 40.435148 | 0.3353548 | 15 |  |  | 1.3 | 136.8 | 0.9502924 | √ | √ | √ | √ | √ | √ | √ | 合格 | 202901 | 20260107 | 15
22 | 杭星 | 20260107 | 二化 | 15960 | 467125 | YA | 17.11 | 20.3 | 5.7 | 47.4 | 40 | [13 empty] | 47.3 | 0.2109705 | 87.4 | 40.134887 | 0.3372175 | 15 |  |  | 3.4 | 142.1 | 2.392681 | √ | √ | √ | √ | √ | √ | √ | 合格 | 202901 | 20260107 | 15
23 | 杭星 | 20260107 | 二化 | 15591 | 638260 | YA | 16.10 | 22.10 | 5.7 | 48.6 | 40.1 | [13 empty] | 48.5 | 0.2057613 | 88.7 | 40.234974 | 0.3365935 | 15 |  |  | 4.2 | 142.6 | 2.945302 | √ | √ | √ | √ | √ | √ | √ | 合格 | 202901 | 20260107 | 15
24 | 杭星 | 20260107 | 二化 | 15521 | 638290 | YA | 17.11 | 20.12 | 5.7 | 47.9 | 40.5 | [13 empty] | 47.8 | 0.2087683 | 88.4 | 40.635322 | 0.3341284 | 15 |  |  | 2.2 | 150.8 | 1.458886 | √ | √ | √ | √ | √ | √ | √ | 合格 | 202901 | 20260107 | 15
25 | 杭星 | 20260107 | 二化 | 15517 | 783047 | YA | 19.11 | 22.11 | 5 | 44.6 | 40 | [13 empty] | 44.5 | 0.2242152 | 84.6 | 40.134887 | 0.3372175 | 15 |  |  | 3.6 | 163.4 | 2.203182 | √ | √ | √ | √ | √ | √ | √ | 合格 | 202901 | 20260107 | 15
26 | 杭星 | 20260107 | 二化 | 01140 | 823204 | RL | 09.10 | 22.10 | 5.7 | 53 | 40.7 | [13 empty] | 52.9 | 0.1886792 | 93.7 | 40.835496 | 0.332914 | 15 |  |  | 2.8 | 136.8 | 2.046784 | √ | √ | √ | √ | √ | √ | √ | 合格 | 202901 | 20260107 | 15
27 | 杭星 | 20260107 | 二化 | 05846 | 783230 | YA | 19.11 | 22.11 | 5 | 44.4 | 40 | [13 empty] | 44.3 | 0.2252252 | 84.4 | 40.134887 | 0.3372175 | 15 |  |  | 2.3 | 161.2 | 1.426799 | √ | √ | √ | √ | √ | √ | √ | 合格 | 202901 | 20260107 | 15
28 | 杭星 | 20260107 | 二化 | 15525 | 512482 | YA | 17.3 | 20.3 | 5.7 | 47.1 | 40.1 | [13 empty] | 47 | 0.2123142 | 87.2 | 40.234974 | 0.3365935 | 15 |  |  | 4.3 | 139.8 | 3.075823 | √ | √ | √ | √ | √ | √ | √ | 合格 | 202901 | 20260107 | 15
29 | 杭星 | 20260107 | 二化 | 15584 | 070405 | YA | 13.1 | 19.7 | 5.7 | 48.6 | 40 | [13 empty] | 48.5 | 0.2057613 | 88.6 | 40.134887 | 0.3372175 | 15 |  |  | 0.8 | 135.7 | 0.5895357 | √ | √ | √ | √ | √ | √ | √ | 合格 | 202901 | 20260107 | 15
30 | 杭星 | 20260107 | 二化 | 15964 | 131161 | YA | 12.12 | 22.9 | 5.7 | 49.2 | 40.3 | [13 empty] | 49.1 | 0.203252 | 89.5 | 40.435148 | 0.3353548 | 15 |  |  | 2.6 | 148.9 | 1.746138 | √ | √ | √ | √ | √ | √ | √ | 合格 | 202901 | 20260107 | 15
31 | 杭星 | 20260107 | 二化 | 16104 | 01461 | 上海 | 03.8 | 21.8 | 5.7 | 54.4 | 40.4 | [13 empty] | 54.3 | 0.1838235 | 94.8 | 40.535235 | 0.3347401 | 15 |  |  | 5.4 | 139.2 | 3.87931 | √ | √ | √ | √ | √ | √ | √ | 合格 | 202901 | 20260107 | 15
32 | 杭星 | 20260107 | 二化 | 15509 | 13298 | 上海 | 04.1 | 22.10 | 5.7 | 54.8 | 39.4 | [13 empty] | 54.7 | 0.1824818 | 94.2 | 39.534365 | 0.3410279 | 15 |  |  | 1.9 | 134.5 | 1.412639 | √ | √ | √ | √ | √ | √ | √ | 合格 | 202901 | 20260107 | 15
33 | 杭星 | 20260107 | 二化 | 15321 | 125257 | YA | 20.1 |  | 5 | 44 | 40 | [13 empty] | 43.9 | 0.2272727 | 84 | 40.134887 | 0.3372175 | 15 |  |  | 3.4 | 168.1 | 2.022606 | √ | √ | √ | √ | √ | √ | √ | 合格 | 202901 | 20260107 | 15
34 | 杭星 | 20260107 | 二化 | 15583 | 159298 | 上海 | 05.12 | 22.8 | 5.7 | 56.6 | 40.8 | [13 empty] | 56.5 | 0.1766784 | 97.4 | 40.935583 | 0.3323113 | 15 |  |  | 3.3 | 134.4 | 2.455357 | √ | √ | √ | √ | √ | √ | √ | 合格 | 202901 | 20260107 | 15
35 | 杭星 | 20260107 | 二化 | 15586 | 252237 | YA | 19.2 | 22.3 | 5.7 | 46.8 | 40 | [13 empty] | 46.7 | 0.2136752 | 86.8 | 40.134887 | 0.3372175 | 15 |  |  | 3.6 | 156.9 | 2.294455 | √ | √ | √ | √ | √ | √ | √ | 合格 | 202901 | 20260107 | 15
36 | 杭星 | 20260107 | 二化 | 15576 | 742271 | YA | 20.12 |  | 5 | 44.7 | 40 | [13 empty] | 44.6 | 0.2237136 | 84.7 | 40.134887 | 0.3372175 | 15 |  |  | 5 | 167.7 | 2.981515 | √ | √ | √ | √ | √ | √ | √ | 合格 | 202901 | 20260107 | 15
37 | 杭星 | 20260107 | 二化 | 04763 | 139137 | RL | 11.5 | 22.11 | 5.7 | 53 | 40.8 | [13 empty] | 52.9 | 0.1886792 | 93.8 | 40.935583 | 0.3323113 | 15 |  |  | 1.7 | 131.4 | 1.29376 | √ | √ | √ | √ | √ | √ | √ | 合格 | 202901 | 20260107 | 15
38 | 杭星 | 20260111 | 二化 | 14569 | 633222 | YA | 15.10 | 22.10 | 5.7 | 47.1 | 40.2 | [13 empty] | 47 | 0.2123142 | 87.3 | 40.341509 | 0.3520124 | 16 |  |  | 3.7 | 147.2 | 2.513587 | √ | √ | √ | √ | √ | √ | √ | 合格 | 202901 | 20260111 | 15
39 | 杭星 | 20260111 | 二化 | 01314 | 697029 | YA | 19.6 | 22.11 | 5 | 45.7 | 40 | [13 empty] | 45.6 | 0.2188184 | 85.7 | 40.141303 | 0.3532575 | 16 |  |  | 2.9 | 156.9 | 1.848311 | √ | √ | √ | √ | √ | √ | √ | 合格 | 202901 | 20260111 | 15
40 | 杭星 | 20260111 | 二化 | 0934 | 412288 | YA | 22.11 |  | 5 | 42.9 | 40 | [13 empty] | 42.8 | 0.2331002 | 82.9 | 40.141303 | 0.3532575 | 16 |  |  | 2.8 | 165.8 | 1.688782 | √ | √ | √ | √ | √ | √ | √ | 合格 | 202901 | 20260111 | 15
41 | 杭星 | 20260111 | 二化 | 10111 | 412186 | YA | 22.11 |  | 5 | 43 | 40 | [13 empty] | 42.9 | 0.2325581 | 83 | 40.141303 | 0.3532575 | 16 |  |  | 3.5 | 162.7 | 2.151199 | √ | √ | √ | √ | √ | √ | √ | 合格 | 202901 | 20260111 | 15
42 | 杭星 | 20260111 | 二化 | 09871 | 412014 | YA | 22.11 |  | 5 | 42.5 | 40 | [13 empty] | 42.4 | 0.2352941 | 82.5 | 40.141303 | 0.3532575 | 16 |  |  | 4.2 | 168.5 | 2.492582 | √ | √ | √ | √ | √ | √ | √ | 合格 | 202901 | 20260111 | 15
43 | 杭星 | 20260111 | 二化 | 070638 | 860101 | 上海 | 10.12 | 22.11 | 5.7 | 56.6 | 40.6 | [13 empty] | 56.5 | 0.1766784 | 97.2 | 40.741921 | 0.3495591 | 16 |  |  | 1.9 | 121.1 | 1.568951 | √ | √ | √ | √ | √ | √ | √ | 合格 | 202901 | 20260111 | 15
44 | 杭星 | 20260112 | 二化 | 04842 | 783200 | YA | 19.11 | 22.11 | 5 | 44 | 40 | [13 empty] | 43.9 | 0.2272727 | 84 | 40.129273 | 0.3231825 | 14 |  |  | 5 | 152 | 3.289474 | √ | √ | √ | √ | √ | √ | √ | 合格 | 202901 | 20260112 | 15
45 | 杭星 | 20260112 | 二化 | 15972 | 473261 | YA | 20.3 | 22.9 | 5 | 42.8 | 40 | [13 empty] | 42.7 | 0.2336449 | 82.8 | 40.129273 | 0.3231825 | 14 |  |  | 2.5 | 160.2 | 1.560549 | √ | √ | √ | √ | √ | √ | √ | 合格 | 202901 | 20260112 | 15
46 | 杭星 | 20260112 | 二化 | 07685 | 783218 | YA | 19.11 | 22.12 | 5 | 45.1 | 40 | [13 empty] | 45 | 0.2217295 | 85.1 | 40.129273 | 0.3231825 | 14 |  |  | 4.9 | 160.1 | 3.060587 | √ | √ | √ | √ | √ | √ | √ | 合格 | 202901 | 20260112 | 15
47 | 杭星 | 20260112 | 二化 | 05081 | 535260 | 上海 | 07.6 | 22.11 | 5.7 | 55 | 40.6 | [13 empty] | 54.9 | 0.1818182 | 95.6 | 40.729711 | 0.3194852 | 14 |  |  | 1.7 | 128.3 | 1.325019 | √ | √ | √ | √ | √ | √ | √ | 合格 | 202901 | 20260112 | 15
48 | 杭星 | 20260112 | 二化 | 04831 | 783345 | YA | 19.11 | 22.11 | 5.7 | 44 | 40 | [13 empty] | 43.9 | 0.2272727 | 84 | 40.129273 | 0.3231825 | 14 |  |  | 4.4 | 165.2 | 2.663438 | √ | √ | √ | √ | √ | √ | √ | 合格 | 202901 | 20260112 | 15
49 | 杭星 | 20260112 | 二化 | 15901 | 198222 | YA | 19.4 | 22.7 | 5 | 46.2 | 40 | [13 empty] | 46.1 | 0.2164502 | 86.2 | 40.129273 | 0.3231825 | 14 |  |  | 3.7 | 154.9 | 2.388638 | √ | √ | √ | √ | √ | √ | √ | 合格 | 202901 | 20260112 | 15
50 | 杭星 | 20260112 | 二化 | 16040 | 304267 | MS | 22.12 |  | 5 | 42.2 | 40 | [13 empty] | 42.1 | 0.2369668 | 82.2 | 40.129273 | 0.3231825 | 14 |  |  | 1.1 | 166.3 | 0.6614552 | √ | √ | √ | √ | √ | √ | √ | 合格 | 202901 | 20260112 | 15
51 | 杭星 | 20260112 | 二化 | 15585 | 858326 | YA | 21.11 |  | 5 | 43.2 | 40 | [13 empty] | 43.1 | 0.2314815 | 83.2 | 40.129273 | 0.3231825 | 14 |  |  | 3.5 | 163.7 | 2.138057 | √ | √ | √ | √ | √ | √ | √ | 合格 | 202901 | 20260112 | 15
52 | 杭星 | 20260112 | 二化 | 13503 | 217017 | SZ | 98.6 | 22.10 | 5.7 | 55.2 | 41.2 | [13 empty] | 55.1 | 0.1811594 | 96.4 | 41.330149 | 0.3158956 | 14 |  |  | 3.8 | 144.9 | 2.622498 | √ | √ | √ | √ | √ | √ | √ | 合格 | 202806 | 20260112 | 15
53 | 杭星 | 20260112 | 二化 | 09941 | 412429 | YA | 22.11 |  | 5 | 43.1 | 40 | [13 empty] | 43 | 0.2320186 | 83.1 | 40.129273 | 0.3231825 | 14 |  |  | 2.7 | 161.6 | 1.670792 | √ | √ | √ | √ | √ | √ | √ | 合格 | 202901 | 20260112 | 15
54 | 杭星 | 20260113 | 二化 | 05686 | 783397 | YA | 19.11 | 22.12 | 5 | 44.2 | 40 | [13 empty] | 44.1 | 0.2262443 | 84.2 | 40.14812 | 0.3703 | 17 |  |  | 3.6 | 162.1 | 2.220851 | √ | √ | √ | √ | √ | √ | √ | 合格 | 202901 | 20260113 | 15
55 | 杭星 | 20260113 | 二化 | 04789 | 665416 | YA | 16.11 | 22.12 | 5.7 | 48 | 40.2 | [13 empty] | 47.9 | 0.2083333 | 88.2 | 40.34836 | 0.3690547 | 17 |  |  | 3.3 | 138.4 | 2.384393 | √ | √ | √ | √ | √ | √ | √ | 合格 | 202901 | 20260113 | 15
56 | 杭星 | 20260113 | 二化 | 15965 | 011345 | YA | 15.4 | 22.12 | 5.7 | 48.6 | 40.1 | [13 empty] | 48.5 | 0.2057613 | 88.7 | 40.24824 | 0.3696758 | 17 |  |  | 2.3 | 137.4 | 1.673945 | √ | √ | √ | √ | √ | √ | √ | 合格 | 202901 | 20260113 | 15
57 | 杭星 | 20260113 | 二化 | 05004 | 665177 | YA | 16.11 | 22.12 | 5.7 | 48.2 | 40.4 | [13 empty] | 48.1 | 0.2074689 | 88.6 | 40.5486 | 0.3678218 | 17 |  |  | 2.5 | 143.3 | 1.744592 | √ | √ | √ | √ | √ | √ | √ | 合格 | 202901 | 20260113 | 15
58 | 杭星 | 20260113 | 二化 | 15978 | 116036 | SZ | 06.5 | 22.3 | 5.7 | 53.5 | 39.2 | [13 empty] | 53.4 | 0.1869159 | 92.7 | 39.34716 | 0.3754082 | 17 |  |  | 1.8 | 126.1 | 1.427439 | √ | √ | √ | √ | √ | √ | √ | 合格 | 202901 | 20260113 | 15
59 | 杭星 | 20260115 | 二化 | 05167 | 576252 | YA | 13.8 | 22.10 | 5.7 | 48.8 | 40.3 | [13 empty] | 48.7 | 0.204918 | 89.1 | 40.435148 | 0.3353548 | 15 |  |  | 2.5 | 148.9 | 1.678979 | √ | √ | √ | √ | √ | √ | √ | 合格 | 202901 | 20260115 | 15
60 | 杭星 | 20260115 | 二化 | 15475 | 820250 | RL | 09.10 | 22.7 | 5.7 | 53 | 40.5 | [13 empty] | 52.9 | 0.1886792 | 93.5 | 40.635322 | 0.3341284 | 15 |  |  | 3 | 138.9 | 2.159827 | √ | √ | √ | √ | √ | √ | √ | 合格 | 202901 | 20260115 | 15
61 | 杭星 | 20260115 | 二化 | 04707 | 252258 | YA | 19.2 | 22.3 | 5.7 | 46.9 | 40 | [13 empty] | 46.8 | 0.2132196 | 86.9 | 40.134887 | 0.3372175 | 15 |  |  | 3.1 | 154.2 | 2.010376 | √ | √ | √ | √ | √ | √ | √ | 合格 | 202901 | 20260115 | 15
62 | 杭星 | 20260115 | 二化 | 135243 | 309739 | JP | 02.8 | 22.11 | 5.8 | 55.3 | 40.8 | [13 empty] | 55.2 | 0.1808318 | 96.1 | 40.935583 | 0.3323113 | 15 |  |  | 2.9 | 132.5 | 2.188679 | √ | √ | √ | √ | √ | √ | √ | 合格 | 202901 | 20260115 | 15
63 | 杭星 | 20260115 | 二化 | 06490 | 085226 | YA | 13.5 | 22.8 | 5.7 | 47.4 | 40.4 | [13 empty] | 47.3 | 0.2109705 | 87.8 | 40.535235 | 0.3347401 | 15 |  |  | 4.8 | 149.1 | 3.219316 | √ | √ | √ | √ | √ | √ | √ | 合格 | 202901 | 20260115 | 15
64 | 杭星 | 20260115 | 二化 | 15883 | 035394 | SZ | 04.11 | 22.12 | 5.7 | 55.4 | 40.9 | [13 empty] | 55.3 | 0.1805054 | 96.3 | 41.03567 | 0.3317115 | 15 |  |  | 3.4 | 151.3 | 2.247191 | √ | √ | √ | √ | √ | √ | √ | 合格 | 202901 | 20260115 | 15
65 | 杭星 | 20260115 | 二化 | 06732 | 198495 | YA | 19.4 | 22.11 | 5 | 45.9 | 40 | [13 empty] | 45.8 | 0.2178649 | 85.9 | 40.134887 | 0.3372175 | 15 |  |  | 2.2 | 148.7 | 1.479489 | √ | √ | √ | √ | √ | √ | √ | 合格 | 202901 | 20260115 | 15
66 | 杭星 | 20260116 | 二化 | 00435 | 139096 | YA | 19.3 | 22.7 | 5 | 46.1 | 40 | [13 empty] | 46 | 0.2169197 | 86.1 | 40.155338 | 0.388345 | 18 |  |  | 2.2 | 147.3 | 1.493551 | √ | √ | √ | √ | √ | √ | √ | 合格 | 202901 | 20260116 | 15
67 | 杭星 | 20260116 | 二化 | 06129 | 665165 | JP | 21.2 |  | 5 | 43 | 40 | [13 empty] | 42.9 | 0.2325581 | 83 | 40.155338 | 0.388345 | 18 |  |  | 2.7 | 156.4 | 1.726343 | √ | √ | √ | √ | √ | √ | √ | 合格 | 202901 | 20260116 | 15
68 | 杭星 | 20260116 | 二化 | 16038 | 002294 | MS | 22.9 |  | 5 | 43.1 | 40 | [13 empty] | 43 | 0.2320186 | 83.1 | 40.155338 | 0.388345 | 18 |  |  | 1.3 | 166.4 | 0.78125 | √ | √ | √ | √ | √ | √ | √ | 合格 | 202901 | 20260116 | 15
69 | 杭星 | 20260118 | 二化 | 15981 | 412113 | YA | 22.11 |  | 5 | 42.7 | 40 | [13 empty] | 42.6 | 0.234192 | 82.7 | 40.14812 | 0.3703 | 17 |  |  | 4.3 | 160.5 | 2.679128 | √ | √ | √ | √ | √ | √ | √ | 合格 | 202901 | 20260118 | 15

## 混合气
无缝气瓶定期检验、评定综合记录表
JB17-2025
序 号 | 送检单位 | 送 检 日 期 | 充 装 介 质 | 初检 | [7 empty] | 前处理 |  |  | 内外观检查 | [8 empty] | 音响检查 | 空 瓶 重 量 kg | 重 量 损 失 % | 带 水 重 量 kg | 实 际 容 积 V （L) | 容 积 增 大 率 ξ (%） | 水压试验(22.5MPa) | [6 empty] | 附件 |  | 气密性试验 | 瓶内干燥 | 表面涂敷 | 抽真空 | 评定结论 | 下次检验日期 | 检验日期 | 公称工作压力(MPa)
|  |  |  | 单位 自 编号 | 气 瓶 编 号 | 制造 单位 代码 | 气瓶制造日期 | 上次 检验 日期 | 设 计 壁 厚 S (mm) | 原 始 重 量 W (kg) | 原 始 容 积 V （L) | 残气处理 | 除 锈 | 三度检测 | 瓶口裂纹 | 裂 纹 | 凹 陷 | 凸 起 | 烧 伤 | 损伤 |  |  | 腐蚀 | [6 empty] | 试 压 水 温 度 ℃ | 总 压 入 水 量 A （ml) | 管 道 压 入 水 量 B (ml) | 残 余 变 形 值 △V1 (ml) | 全 变 形 值 △V (ml) | 残 余 变 形 率 η (%) | βB × Pn 值*1000 | 瓶 阀 | 瓶 帽
[20 empty] | 颈 圈 | 底 座 | 瓶 壁 | 点 线 面
1 | 2 | 3 | 4 | 5 | 6 | 7 | 8 | 9 | 10 | 11 | 12 | 13 | 14 | 15 | 16 | 17 | 18 | 19 | 20 | 21 | 22 | 23 | 24 | 25 | 26 | 27 | 28 | 29 | 30 | 31 | 32 | 33 | 34 | 35 | 36 | 37 | 38 | 39 | 40 | 41 | 42 | 43 | 44 | 45 | 46 | 47
1 | 杭星 | 20260106 | 混 | 01391 | 702025 | YA | 14.7 | 20.7 | 5.7 | 47.4 | 40.2 | [13 empty] | 47.3 | 0.2109705 | 87.6 | 40.32418 | 0.3089055 | 13 |  |  | 2.8 | 153.6 | 1.822917 | 10.3635 | √ | √ | √ | √ | √ | √ | 合格 | 202901 | 20260106 | 15
2 | 杭星 | 20260106 | 混合气 | 01489 | 757348 | YA | 13.4 | 21.11 | 5.7 | 48 | 40.1 | [13 empty] | 47.9 | 0.2083333 | 88.1 | 40.22412 | 0.3095262 | 13 |  |  | 3.8 | 155.1 | 2.450032 | 10.3635 | √ | √ | √ | √ | √ | √ | 合格 | 202901 | 20260106 | 15
3 | 杭星 | 20260106 | 混合气 | 01278 | 295014 | 上海 | 04.4 | 22.3 | 5.7 | 55.2 | 40.2 | [13 empty] | 55.1 | 0.1811594 | 95.4 | 40.32418 | 0.3089055 | 13 |  |  | 1.3 | 128.9 | 1.008534 | 10.3635 | √ | √ | √ | √ | √ | √ | 合格 | 202901 | 20260106 | 15
4 | 杭星 | 20260106 | 混合气 | 01218 | 969053 | YA | 12.12 | 22.3 | 5.7 | 48.6 | 40 | [13 empty] | 48.5 | 0.2057613 | 88.6 | 40.12406 | 0.31015 | 13 |  |  | 2.3 | 148.2 | 1.551957 | 10.3635 | √ | √ | √ | √ | √ | √ | 合格 | 202901 | 20260106 | 15
5 | 杭星 | 20260106 | 混合气 | 00528 | 037031 | YA | 14.9 | 22.3 | 5.7 | 47.1 | 40.1 | [13 empty] | 47 | 0.2123142 | 87.2 | 40.22412 | 0.3095262 | 13 |  |  | 2.5 | 144.7 | 1.727713 | 10.3635 | √ | √ | √ | √ | √ | √ | 合格 | 202901 | 20260106 | 15
6 | 杭星 | 20260106 | 混合气 | 03950 | 259247 | KC | 22.11 |  | 5.7 | 46 | 40 | [13 empty] | 45.9 | 0.2173913 | 86 | 40.12406 | 0.31015 | 13 |  |  | 2.4 | 156.9 | 1.529637 | 10.3635 | √ | √ | √ | √ | √ | √ | 合格 | 202901 | 20260106 | 15
7 | 杭星 | 20260106 | 混 | 00716 | 056471 | SZ | 10.3 | 22.3 | 5.7 | 57.6 | 41 | [13 empty] | 57.5 | 0.1736111 | 98.6 | 41.12466 | 0.3040488 | 13 |  |  | 3.9 | 135.9 | 2.869757 | 10.3635 | √ | √ | √ | √ | √ | √ | 合格 | 202901 | 20260106 | 15
8 | 杭星 | 20260109 | 混 | 04604 | 887248 | YA | 20.11 |  | 5.7 | 48.8 | 40 | [13 empty] | 48.7 | 0.204918 | 88.8 | 40.134887 | 0.3372175 | 15 |  |  | 2.2 | 145.5 | 1.512027 | 10.287 | √ | √ | √ | √ | √ | √ | 合格 | 202901 | 20260109 | 15
9 | 杭星 | 20260109 | 混 | 04293 | 26254 | JP | 10.7 | 22.11 | 5.7 | 48.5 | 38 | [13 empty] | 48.4 | 0.2061856 | 86.5 | 38.133147 | 0.3503868 | 15 |  |  | 0.4 | 141.6 | 0.2824859 | 10.287 | √ | √ | √ | √ | √ | √ | 合格 | 202901 | 20260109 | 15
10 | 杭星 | 20260109 | 混 | 03953 | 268099 | JP | 07.3 | 22.10 | 5.7 | 49.4 | 40 | [13 empty] | 49.3 | 0.2024291 | 89.4 | 40.134887 | 0.3372175 | 15 |  |  | 2.3 | 154.2 | 1.491569 | 10.287 | √ | √ | √ | √ | √ | √ | 合格 | 202901 | 20260109 | 15
11 | 杭星 | 20260113 | 混 | 03893 | 667169 | JP | 10.5 | 22.7 | 5.7 | 50.2 | 40 | [13 empty] | 50.1 | 0.1992032 | 90.2 | 40.14812 | 0.3703 | 17 |  |  | 3.4 | 125 | 2.72 | 10.2195 | √ | √ | √ | √ | √ | √ | 合格 | 202901 | 20260113 | 15
12 | 杭星 | 20260114 | 混 | 02477 | 192116 | JP | 16.8 | 23.3 | 5.7 | 47.4 | 40 | [13 empty] | 47.3 | 0.2109705 | 87.4 | 40.134887 | 0.3372175 | 15 |  |  | 2.4 | 151.8 | 1.581028 | 10.287 | √ | √ | √ | √ | √ | √ | 合格 | 202901 | 20260114 | 15
13 | 杭星 | 20260114 | 混 | 02109 | 861461 | YA | 16.12 | 23.3 | 5.7 | 46.9 | 40.3 | [13 empty] | 46.8 | 0.2132196 | 87.2 | 40.435148 | 0.3353548 | 15 |  |  | 2.3 | 139.1 | 1.653487 | 10.287 | √ | √ | √ | √ | √ | √ | 合格 | 202901 | 20260114 | 15
14 | 杭星 | 20260114 | 混 | 02713 | 192068 | JP | 16.3 | 23.2 | 5.7 | 47.3 | 40 | [13 empty] | 47.2 | 0.2114165 | 87.3 | 40.134887 | 0.3372175 | 15 |  |  | 2 | 145.2 | 1.37741 | 10.287 | √ | √ | √ | √ | √ | √ | 合格 | 202901 | 20260114 | 15
15 | 杭星 | 20260114 | 混 | 02140 | 192157 | JP | 16.8 | 23.2 | 5.7 | 47.1 | 40 | [13 empty] | 47 | 0.2123142 | 87.1 | 40.134887 | 0.3372175 | 15 |  |  | 3.4 | 151.6 | 2.242744 | 10.287 | √ | √ | √ | √ | √ | √ | 合格 | 202901 | 20260114 | 15
16 | 杭星 | 20260114 | 混 | 02620 | 037277 | YA | 14.9 | 23.3 | 5.7 | 47.8 | 40 | [13 empty] | 47.7 | 0.209205 | 87.8 | 40.134887 | 0.3372175 | 15 |  |  | 2.2 | 144.1 | 1.526718 | 10.287 | √ | √ | √ | √ | √ | √ | 合格 | 202901 | 20260114 | 15
17 | 杭星 | 20260114 | 混 | 01925 | 982123 | YA | 16.8 | 23.2 | 5.7 | 48 | 40.1 | [13 empty] | 47.9 | 0.2083333 | 88.1 | 40.234974 | 0.3365935 | 15 |  |  | 3.7 | 148.3 | 2.494943 | 10.287 | √ | √ | √ | √ | √ | √ | 合格 | 202901 | 20260114 | 15
18 | 杭星 | 20260114 | 混 | 02055 | 192235 | JP | 16.8 | 23.3 | 5.7 | 47.6 | 40 | [13 empty] | 47.5 | 0.210084 | 87.6 | 40.134887 | 0.3372175 | 15 |  |  | 2.3 | 148.6 | 1.547779 | 10.287 | √ | √ | √ | √ | √ | √ | 合格 | 202901 | 20260114 | 15
19 | 杭星 | 20260114 | 混 | 02124 | 553164 | YA | 17.3 | 23.3 | 5.7 | 46.7 | 40.6 | [13 empty] | 46.6 | 0.2141328 | 87.3 | 40.735409 | 0.3335197 | 15 |  |  | 1.8 | 150.3 | 1.197605 | 10.287 | √ | √ | √ | √ | √ | √ | 合格 | 202901 | 20260114 | 15
20 | 杭星 | 20260114 | 混 | 02536 | 829241 | YA | 15.11 | 23.2 | 5.7 | 47.9 | 40 | [13 empty] | 47.8 | 0.2087683 | 88.1 | 40.335061 | 0.8376525 | 15 |  |  | 3.9 | 146.2 | 2.667579 | 10.287 | √ | √ | √ | √ | √ | √ | 合格 | 202901 | 20260114 | 15
21 | 杭星 | 20260114 | 混 | 02648 | 086003 | YA | 14.6 | 23.3 | 5.7 | 49.1 | 40 | [13 empty] | 49 | 0.203666 | 89.1 | 40.134887 | 0.3372175 | 15 |  |  | 1.9 | 145.2 | 1.30854 | 10.287 | √ | √ | √ | √ | √ | √ | 合格 | 202901 | 20260114 | 15
22 | 杭星 | 20260114 | 混 | 01316 | 086074 | YA | 14.6 | 23.2 | 5.7 | 48.2 | 40 | [13 empty] | 48.1 | 0.2074689 | 88.4 | 40.335061 | 0.8376525 | 15 |  |  | 2.9 | 147 | 1.972789 | 10.287 | √ | √ | √ | √ | √ | √ | 合格 | 202901 | 20260114 | 15
23 | 杭星 | 20260114 | 混 | 02320 | 555010 | YA | 20.4 | 23.4 | 5 | 46.9 | 40 | [13 empty] | 46.8 | 0.2132196 | 86.9 | 40.134887 | 0.3372175 | 15 |  |  | 3 | 155.2 | 1.93299 | 10.287 | √ | √ | √ | √ | √ | √ | 合格 | 202901 | 20260114 | 15
24 | 杭星 | 20260114 | 混 | 02723 | 553488 | YA | 17.3 | 23.3 | 5.7 | 48.2 | 40.4 | [13 empty] | 48.1 | 0.2074689 | 88.6 | 40.535235 | 0.3347401 | 15 |  |  | 3.9 | 146.8 | 2.656676 | 10.287 | √ | √ | √ | √ | √ | √ | 合格 | 202901 | 20260114 | 15
25 | 杭星 | 20260114 | 混 | 02002 | 809482 | YA | 15.11 | 23.3 | 5.7 | 47.4 | 40.3 | [13 empty] | 47.3 | 0.2109705 | 87.7 | 40.435148 | 0.3353548 | 15 |  |  | 4 | 151.8 | 2.635046 | 10.287 | √ | √ | √ | √ | √ | √ | 合格 | 202901 | 20260114 | 15
26 | 杭星 | 20260114 | 混 | 02688 | 766145 | YA | 14.11 | 23.2 | 5.7 | 47.3 | 40.1 | [13 empty] | 47.2 | 0.2114165 | 87.4 | 40.234974 | 0.3365935 | 15 |  |  | 3 | 142.5 | 2.105263 | 10.287 | √ | √ | √ | √ | √ | √ | 合格 | 202901 | 20260114 | 15
27 | 杭星 | 20260114 | 混 | 02410 | 553115 | YA | 17.3 | 23.4 | 5.7 | 49.2 | 40.4 | [13 empty] | 49.1 | 0.203252 | 89.6 | 40.535235 | 0.3347401 | 15 |  |  | 2.5 | 142.2 | 1.758087 | 10.287 | √ | √ | √ | √ | √ | √ | 合格 | 202901 | 20260114 | 15
28 | 杭星 | 20260114 | 混 | 02389 | 757341 | YA | 13.4 | 23.3 | 5.7 | 48.3 | 40.3 | [13 empty] | 48.2 | 0.2070393 | 88.6 | 40.435148 | 0.3353548 | 15 |  |  | 3.8 | 146.5 | 2.593857 | 10.287 | √ | √ | √ | √ | √ | √ | 合格 | 202901 | 20260114 | 15
29 | 杭星 | 20260114 | 混 | 02000 | 199186 | JP | 05.3 | 23.2 | 5.7 | 49.8 | 40 | [13 empty] | 49.7 | 0.2008032 | 89.8 | 40.134887 | 0.3372175 | 15 |  |  | 1.9 | 137.1 | 1.38585 | 10.287 | √ | √ | √ | √ | √ | √ | 合格 | 202901 | 20260114 | 15
30 | 杭星 | 20260114 | 混 | 01941 | 553419 | YA | 17.3 | 23.2 | 5.7 | 49.7 | 40.3 | [13 empty] | 49.6 | 0.2012072 | 90 | 40.435148 | 0.3353548 | 15 |  |  | 2.2 | 139.7 | 1.574803 | 10.287 | √ | √ | √ | √ | √ | √ | 合格 | 202901 | 20260114 | 15
31 | 杭星 | 20260114 | 混 | 02403 | 752283 | YA | 14.4 | 23.2 | 5.7 | 48.8 | 40 | [13 empty] | 48.7 | 0.204918 | 88.8 | 40.134887 | 0.3372175 | 15 |  |  | 2.8 | 143 | 1.958042 | 10.287 | √ | √ | √ | √ | √ | √ | 合格 | 202901 | 20260114 | 15
32 | 杭星 | 20260117 | 混 | 00457 | 788448 | YA | 20.11 |  | 5.7 | 49.3 | 40 | [13 empty] | 49.2 | 0.2028398 | 89.3 | 40.14812 | 0.3703 | 17 |  |  | 3.5 | 146.3 | 2.392344 | 10.2195 | √ | √ | √ | √ | √ | √ | 合格 | 202901 | 20260117 | 15
33 | 杭星 | 20260117 | 混 | 02049 | 865277 | YA | 15.4 | 22.11 | 5.7 | 46.9 | 40 | [13 empty] | 46.8 | 0.2132196 | 86.9 | 40.14812 | 0.3703 | 17 |  |  | 3 | 145.9 | 2.056203 | 10.2195 | √ | √ | √ | √ | √ | √ | 合格 | 202901 | 20260117 | 15

## 水的平均压缩系数
| P | 22.5
温度 | B | B=（K*100000-6.8P）*0.0000001 | P*B
5 | 0.04942 | 0.0004789 | 0.01077525 | #N/A
6 | 0.04915 | 0.0004762 | 0.0107145
7 | 0.04886 | 0.0004733 | 0.01064925
8 | 0.0486 | 0.0004707 | 0.01059075
9 | 0.04834 | 0.0004681 | 0.01053225
10 | 0.04812 | 0.0004659 | 0.01048275
11 | 0.04792 | 0.0004639 | 0.01043775
12 | 0.04775 | 0.0004622 | 0.0103995
13 | 0.04759 | 0.0004606 | 0.0103635
14 | 0.04742 | 0.0004589 | 0.01032525
15 | 0.04725 | 0.0004572 | 0.010287
16 | 0.0471 | 0.0004557 | 0.01025325
17 | 0.04695 | 0.0004542 | 0.0102195
18 | 0.0468 | 0.0004527 | 0.01018575
19 | 0.04668 | 0.0004515 | 0.01015875
20 | 0.04654 | 0.0004501 | 0.01012725
21 | 0.04643 | 0.000449 | 0.0101025
22 | 0.04633 | 0.000448 | 0.01008
23 | 0.04623 | 0.000447 | 0.0100575
24 | 0.04613 | 0.000446 | 0.010035
25 | 0.04604 | 0.0004451 | 0.01001475
26 | 0.04594 | 0.0004441 | 0.00999225
27 | 0.04586 | 0.0004433 | 0.00997425
28 | 0.04578 | 0.0004425 | 0.00995625
29 | 0.0457 | 0.0004417 | 0.00993825
30 | 0.04563 | 0.000441 | 0.0099225
31 | 0.04557 | 0.0004404 | 0.009909
32 | 0.04552 | 0.0004399 | 0.00989775
33 | 0.04548 | 0.0004395 | 0.00988875
34 | 0.04543 | 0.000439 | 0.0098775
35 | 0.04538 | 0.0004385 | 0.00986625
36 | 0.04533 | 0.000438 | 0.009855
37 | 0.04529 | 0.0004376 | 0.009846

## 公斤水的体积
温度 | 体积 | 标准瓶(KG)
5 | 1 | 114.2
6 | 1.00003 | 114.2
7 | 1.00007 | 133.6
8 | 1.00012 | 114.2
9 | 1.00019 | 114.21
10 | 1.00027 | 114.21
11 | 1.00037 | 114.22
12 | 1.00048 | 114.22
13 | 1.0006 | 114.23
14 | 1.00073 | 114.23
15 | 1.00087 | 114.24
16 | 1.00103 | 114.25
17 | 1.0012 | 114.25
18 | 1.00138 | 114.26
19 | 1.00157 | 114.27
20 | 1.00177 | 114.28
21 | 1.00199 | 114.29
22 | 1.00221 | 114.3
23 | 1.00224 | 114.3
24 | 1.00269 | 114.32
25 | 1.00294 | 114.33
26 | 1.0032 | 114.34
27 | 1.00347 | 114.36
28 | 1.00375 | 114.37
29 | 1.00405 | 114.38
30 | 1.00435 | 114.4
31 | 1.00466 | 114.41
32 | 1.00497 | 114.42
33 | 1.0053 | 114.44
34 | 1.00563 | 114.45
35 | 1.00598 | 114.47
36 | 1.00633 | 114.48
37 | 1.00669 | 114.5
38 | 1.00706 | 114.52
39 | 1.00743 | 114.53
40 | 1.00782 | 114.55