## 氧气
无缝气瓶定期检验、评定综合记录表
JB17-2026
序号 | 送检 单位 | 送 检 日 期 | 充 装 介 质 | 初检 | [7 empty] | 前处理 |  |  | 内外观检查 | [8 empty] | 音响检查 | 空 瓶 重 量 kg | 重 量 损 失 % | 带 水 重 量 kg | 实 际 容 积 V （L) | 容 积 增 大 率 ξ (%） | 水压试验(22.5MPa) | [6 empty] | 附件 |  | 气密性试验 | 瓶内干燥 | 表面涂敷 | 抽真空 | 评定结论 | 下次检验日期 | 检验日期 | 公称工作压力(MPa)
|  |  |  | 单位 自 编号 | 气 瓶 编 号 | 制造 单位 代码 | 气瓶制造日期 | 上次 检验 日期 | 设 计 壁 厚 S (mm) | 原 始 重 量 W (kg) | 原 始 容 积 V （L) | 残气处理 | 除 锈 | 三度检测 | 瓶口裂纹 | 裂 纹 | 凹 陷 | 凸 起 | 烧 伤 | 损伤 |  |  | 腐蚀 | [6 empty] | 试 压 水 温 度 ℃ | 总 压 入 水 量 A （ml) | 管 道 压 入 水 量 B (ml) | 残 余 变 形 值 △V1 (ml) | 全 变 形 值 △V (ml) | 残 余 变 形 率 η (%) | βB × Pn 值*1000 | 瓶 阀 | 瓶 帽
[20 empty] | 颈 圈 | 底 座 | 瓶 壁 | 点线面
1 | 2 | 3 | 4 | 5 | 6 | 7 | 8 | 9 | 10 | 11 | 12 | 13 | 14 | 15 | 16 | 17 | 18 | 19 | 20 | 21 | 22 | 23 | 24 | 25 | 26 | 27 | 28 | 29 | 30 | 31 | 32 | 33 | 34 | 35 | 36 | 37 | 38 | 39 | 40 | 41 | 42 | 43 | 44 | 45 | 46 | 47
1 | 杭星 | 20260225 | 氧气 | 27286 | 712105 | 上海 | 06.8 | 22.11 | 5.7 | 56.2 | 40.4 | [13 empty] | 56.1 | 0.1779359 | 96.6 | 40.55589 | 0.3858663 | 18 |  |  | 2 | 120 | 1.666667 |  | √ | √ | √ | √ | √ | √ | 合格 | 202902 | 20260225 | 15
2 | 杭星 | 20260225 | 氧气 | 10955 | 142426 | RL | 08.4 | 22.11 | 5.7 | 55.2 | 40.2 | [13 empty] | 55.1 | 0.1811594 | 95.6 | 40.55589 | 0.8852985 | 18 |  |  | 0.9 | 126.4 | 0.7120253 |  | √ | √ | √ | √ | √ | √ | 合格 | 202902 | 20260225 | 15
3 | 杭星 | 20260225 | 氧气 | 13897 | 143196 | RL | 08.4 | 23.3 | 5.7 | 54 | 40.5 | [13 empty] | 53.9 | 0.1851852 | 94.5 | 40.656028 | 0.3852543 | 18 |  |  | 2.5 | 126.9 | 1.970055 |  | √ | √ | √ | √ | √ | √ | 合格 | 202902 | 20260225 | 15
4 | 杭星 | 20260225 | 氧气 | 21044 | 050151 | SZ | 10.3 | 22.8 | 5.7 | 56 | 40.5 | [13 empty] | 55.9 | 0.1785714 | 96.5 | 40.656028 | 0.3852543 | 18 |  |  | 3 | 120.6 | 2.487562 |  | √ | √ | √ | √ | √ | √ | 合格 | 202902 | 20260225 | 15
5 | 杭星 | 20260225 | 氧气 | 18663 | 41098 | SZ | 02.4 | 22.8 | 5.7 | 54.8 | 40.7 | [13 empty] | 54.7 | 0.1824818 | 95.5 | 40.856304 | 0.3840393 | 18 |  |  | 1.7 | 128.4 | 1.323988 |  | √ | √ | √ | √ | √ | √ | 合格 | 202902 | 20260225 | 15
6 | 杭星 | 20260225 | 氧气 | 1548 | 962285 | 上海 | 03.11 | 22.10 | 5.7 | 55.2 | 40.2 | [13 empty] | 55.1 | 0.1811594 | 95.4 | 40.355614 | 0.3870995 | 18 |  |  | 2.6 | 124 | 2.096774 |  | √ | √ | √ | √ | √ | √ | 合格 | 202902 | 20260225 | 15
7 | 杭星 | 20260225 | 氧气 | 12423 | 35059 | SZ | 00.5 | 23.3 | 5.7 | 54.8 | 41.5 | [13 empty] | 54.7 | 0.1824818 | 96.3 | 41.657408 | 0.3792964 | 18 |  |  | 2.5 | 126.8 | 1.971609 |  | √ | √ | √ | √ | √ | √ | 合格 | 202902 | 20260225 | 15
8 | 杭星 | 20260225 | 氧气 | 11117 | 811432 | YA | 15.11 | 22.10 | 5.7 | 47.9 | 40.2 | [13 empty] | 47.8 | 0.2087683 | 88.1 | 40.355614 | 0.3870995 | 18 |  |  | 2.4 | 139.5 | 1.72043 |  | √ | √ | √ | √ | √ | √ | 合格 | 202902 | 20260225 | 15
9 | 杭星 | 20260225 | 氧气 | 14821 | 91279 | SZ | 04.4 | 23.3 | 5.7 | 55.7 | 41.1 | [13 empty] | 55.6 | 0.1795332 | 96.8 | 41.256856 | 0.3816448 | 18 |  |  | 2.1 | 133.7 | 1.570681 |  | √ | √ | √ | √ | √ | √ | 合格 | 202902 | 20260225 | 15
10 | 杭星 | 20260225 | 氧气 | 13539 | 756016 | 上海 | 05.11 | 22.10 | 5.7 | 55 | 40.6 | [13 empty] | 54.9 | 0.1818182 | 95.6 | 40.756166 | 0.3846453 | 18 |  |  | 2.2 | 130 | 1.692308 |  | √ | √ | √ | √ | √ | √ | 合格 | 202902 | 20260225 | 15
11 | 杭星 | 20260225 | 氧气 | 20280 | 106210 | RL | 11.4 | 23.4 | 5.7 | 51.8 | 40.8 | [13 empty] | 51.7 | 0.1930502 | 92.6 | 40.956442 | 0.3834363 | 18 |  |  | 1.8 | 142.7 | 1.261388 |  | √ | √ | √ | √ | √ | √ | 合格 | 202902 | 20260225 | 15
12 | 杭星 | 20260225 | 氧气 | 11984 | 841145 | YA | 16.7 | 22.10 | 5.7 | 47.6 | 40.2 | [13 empty] | 47.5 | 0.210084 | 87.8 | 40.355614 | 0.3870995 | 18 |  |  | 2.9 | 142.5 | 2.035088 |  | √ | √ | √ | √ | √ | √ | 合格 | 202902 | 20260225 | 15
13 | 杭星 | 20260225 | 氧气 | 12772 | 469073 | YA | 17.3 | 23.3 | 5.7 | 46.8 | 40.3 | [13 empty] | 46.7 | 0.2136752 | 87.1 | 40.455752 | 0.3864814 | 18 |  |  | 1.9 | 141.2 | 1.345609 |  | √ | √ | √ | √ | √ | √ | 合格 | 202902 | 20260225 | 15
14 | 杭星 | 20260225 | 氧气 | 11493 | 114201 | YA | 19.3 | 22.11 | 5 | 45.6 | 40 | [13 empty] | 45.5 | 0.2192982 | 85.6 | 40.155338 | 0.388345 | 18 |  |  | 3 | 146.4 | 2.04918 |  | √ | √ | √ | √ | √ | √ | 合格 | 202902 | 20260225 | 15
15 | 杭星 | 20260225 | 氧气 | 07515 | 02419 | SZ | 06.1 | 23.4 | 5.7 | 54.9 | 40.5 | [13 empty] | 54.8 | 0.1821494 | 95.4 | 40.656028 | 0.3852543 | 18 |  |  | 1.8 | 122.8 | 1.465798 |  | √ | √ | √ | √ | √ | √ | 合格 | 202902 | 20260225 | 15
16 | 杭星 | 20260225 | 氧气 | 18487 | 135637 | JP | 02.2 | 23.3 | 5.7 | 49.5 | 40.5 | [13 empty] | 49.4 | 0.2020202 | 90 | 40.656028 | 0.3852543 | 18 |  |  | 0.7 | 145.9 | 0.4797807 |  | √ | √ | √ | √ | √ | √ | 合格 | 202902 | 20260225 | 15
17 | 杭星 | 20260225 | 氧气 | 10365 | 031231 | YA | 16.4 | 22.10 | 5.7 | 48.1 | 40.3 | [13 empty] | 48 | 0.2079002 | 88.4 | 40.455752 | 0.3864814 | 18 |  |  | 1.9 | 140.1 | 1.356174 |  | √ | √ | √ | √ | √ | √ | 合格 | 202902 | 20260225 | 15
18 | 杭星 | 20260225 | 氧气 | 15294 | 757210 | 上海 | 09.12 | 22.6 | 5.7 | 53.8 | 40.4 | [13 empty] | 53.7 | 0.1858736 | 94.2 | 40.55589 | 0.3858663 | 18 |  |  | 1.7 | 128.5 | 1.322957 |  | √ | √ | √ | √ | √ | √ | 合格 | 202902 | 20260225 | 15
19 | 杭星 | 20260225 | 氧气 | 10500 | 935497 | YA | 16.7 | 22.9 | 5.7 | 50.4 | 40 | [13 empty] | 50.3 | 0.1984127 | 90.4 | 40.155338 | 0.388345 | 18 |  |  | 1.1 | 130.7 | 0.841622 |  | √ | √ | √ | √ | √ | √ | 合格 | 202902 | 20260225 | 15
20 | 杭星 | 20260225 | 氧气 | 21735 | 563240 | YA | 13.4 | 22.8 | 5.7 | 47.6 | 40.1 | [13 empty] | 47.5 | 0.210084 | 87.7 | 40.255476 | 0.3877207 | 18 |  |  | 3.3 | 131.4 | 2.511416 |  | √ | √ | √ | √ | √ | √ | 合格 | 202902 | 20260225 | 15
21 | 杭星 | 20260225 | 氧气 | 23662 | 539142 | YA | 16.2 | 22.6 | 5.7 | 47.5 | 40.1 | [13 empty] | 47.4 | 0.2105263 | 87.6 | 40.255476 | 0.3877207 | 18 |  |  | 1.6 | 124.6 | 1.284109 |  | √ | √ | √ | √ | √ | √ | 合格 | 202902 | 20260225 | 15
22 | 杭星 | 20260225 | 氧气 | 12821 | 313204 | 上海 | 07.4 | 22.9 | 5.7 | 56.6 | 40.6 | [13 empty] | 56.5 | 0.1766784 | 97.2 | 40.756166 | 0.3846453 | 18 |  |  | 2.6 | 131.8 | 1.972686 |  | √ | √ | √ | √ | √ | √ | 合格 | 202902 | 20260225 | 15
23 | 杭星 | 20260225 | 氧气 | 19753 | 140491 | SZ | 09.8 | 22.11 | 5.7 | 56.9 | 39.4 | [13 empty] | 56.8 | 0.1757469 | 96.3 | 39.55451 | 0.3921574 | 18 |  |  | 1.4 | 121.47 | 1.152548 |  | √ | √ | √ | √ | √ | √ | 合格 | 202902 | 20260225 | 15
24 | 杭星 | 20260225 | 氧气 | 10217 | 506229 | 上海 | 08.6 | 23.4 | 5.7 | 52.4 | 40.2 | [13 empty] | 52.3 | 0.1908397 | 92.6 | 40.355614 | 0.3870995 | 18 |  |  | 1.4 | 123 | 1.138211 |  | √ | √ | √ | √ | √ | √ | 合格 | 202902 | 20260225 | 15
25 | 杭星 | 20260225 | 氧气 | 24556 | 031437 | YA | 16.4 | 22.3 | 5.7 | 48.2 | 40.3 | [13 empty] | 48.1 | 0.2074689 | 88.5 | 40.455752 | 0.3864814 | 18 |  |  | 1.5 | 137.8 | 1.088534 |  | √ | √ | √ | √ | √ | √ | 合格 | 202902 | 20260225 | 15
26 | 杭星 | 20260226 | 氧气 | 01884 | 067114 | KC | 19.6 | 22.1 | 5.7 | 47.4 | 40 | [13 empty] | 47.3 | 0.2109705 | 87.4 | 40.155338 | 0.388345 | 18 |  |  | 2.5 | 149.8 | 1.668892 |  | √ | √ | √ | √ | √ | √ | 合格 | 202902 | 20260226 | 15
27 | 杭星 | 20260226 | 氧气 | 23634 | 816418 | 上海 | 03.7 | 22.11 | 5.7 | 54.2 | 40.2 | [13 empty] | 54.1 | 0.1845018 | 94.4 | 40.355614 | 0.3870995 | 18 |  |  | 1.7 | 131.7 | 1.290812 |  | √ | √ | √ | √ | √ | √ | 合格 | 202902 | 20260226 | 15
28 | 杭星 | 20260226 | 氧气 | 01937 | 073165 | RL | 04.12 | 20.11 | 5.7 | 53.9 | 41.2 | [13 empty] | 53.8 | 0.1855288 | 95.1 | 41.356994 | 0.3810534 | 18 |  |  | 2.2 | 134 | 1.641791 |  | √ | √ | √ | √ | √ | √ | 合格 | 202902 | 20260226 | 15
29 | 杭星 | 20260226 | 氧气 | 00743 | 186217 | YA | 18.5 | 22.2 | 5.7 | 47.4 | 40.4 | [13 empty] | 47.3 | 0.2109705 | 87.8 | 40.55589 | 0.3858663 | 18 |  |  | 2.1 | 145.4 | 1.444292 |  | √ | √ | √ | √ | √ | √ | 合格 | 202902 | 20260226 | 15
30 | 杭星 | 20260226 | 氧气 | 03574 | 711480 | KC | 18.7 | 21.9 | 5.7 | 49.1 | 40 | [13 empty] | 49 | 0.203666 | 89.1 | 40.155338 | 0.388345 | 18 |  |  | 1.1 | 142.8 | 0.7703081 |  | √ | √ | √ | √ | √ | √ | 合格 | 202902 | 20260226 | 15
31 | 杭星 | 20260226 | 氧气 | 12389 | 317465 | SZ | 00.12 | 22.11 | 5.7 | 59 | 40.2 | [13 empty] | 58.9 | 0.1694915 | 99.2 | 40.355614 | 0.3870995 | 18 |  |  | 1.2 | 127.3 | 0.9426551 |  | √ | √ | √ | √ | √ | √ | 合格 | 202902 | 20260226 | 15
32 | 杭星 | 20260226 | 氧气 | 25531 | 014338 | JP | 15.1 | 23.3 | 5.7 | 46.6 | 40 | [13 empty] | 46.5 | 0.2145923 | 86.6 | 40.155338 | 0.388345 | 18 |  |  | 2.3 | 158.5 | 1.451104 |  | √ | √ | √ | √ | √ | √ | 合格 | 202902 | 20260226 | 15
33 | 杭星 | 20260226 | 氧气 | 13745 | 033199 | RL | 11.4 | 22.7 | 5.7 | 48.2 | 40 | [13 empty] | 48.1 | 0.2074689 | 88.2 | 40.155338 | 0.388345 | 18 |  |  | 2.8 | 147.3 | 1.900883 |  | √ | √ | √ | √ | √ | √ | 合格 | 202902 | 20260226 | 15
34 | 杭星 | 20260226 | 氧气 | 63015 | 013140 | SZ | 10.1 | 22.11 | 5.7 | 55.5 | 41.5 | [13 empty] | 55.4 | 0.1801802 | 97 | 41.657408 | 0.3792964 | 18 |  |  | 2 | 133 | 1.503759 |  | √ | √ | √ | √ | √ | √ | 合格 | 202902 | 20260226 | 15
35 | 杭星 | 20260226 | 氧气 | 27062 | 640422 | YA | 15.10 | 22.7 | 5.7 | 47.1 | 40.2 | [13 empty] | 47 | 0.2123142 | 87.3 | 40.355614 | 0.3870995 | 18 |  |  | 1.8 | 146.9 | 1.225323 |  | √ | √ | √ | √ | √ | √ | 合格 | 202902 | 20260226 | 15
36 | 杭星 | 20260226 | 氧气 | 11234 | 762229 | YA | 16.3 | 22.1 | 5.7 | 47.7 | 40 | [13 empty] | 47.6 | 0.2096436 | 87.7 | 40.155338 | 0.388345 | 18 |  |  | 1 | 144.6 | 0.6915629 |  | √ | √ | √ | √ | √ | √ | 合格 | 202902 | 20260226 | 15
37 | 杭星 | 20260226 | 氧气 | 12458 | 101008 | YF | 14.3 | 22.11 | 5.7 | 48.6 | 40.1 | [13 empty] | 48.5 | 0.2057613 | 88.7 | 40.255476 | 0.3877207 | 18 |  |  | 2.7 | 147 | 1.836735 |  | √ | √ | √ | √ | √ | √ | 合格 | 202902 | 20260226 | 15
38 | 杭星 | 20260226 | 氧气 | 05832 | 142899 | JP | 04.2 | 22.12 | 5.7 | 54.4 | 40 | [13 empty] | 54.3 | 0.1838235 | 94.4 | 40.155338 | 0.388345 | 18 |  |  | 3.5 | 127.1 | 2.753737 |  | √ | √ | √ | √ | √ | √ | 合格 | 202902 | 20260226 | 15
39 | 杭星 | 20260226 | 氧气 | 15361 | 260314 | SZ | 06.11 | 20.3 | 5.7 | 55.3 | 40.8 | [13 empty] | 55.2 | 0.1808318 | 96.2 | 41.05658 | 0.6288725 | 18 |  |  | 2.8 | 130.8 | 2.140673 |  | √ | √ | √ | √ | √ | √ | 合格 | 202902 | 20260226 | 15
40 | 杭星 | 20260226 | 氧气 | 14732 | 143310 | RL | 10.5 | 20.11 | 5.7 | 52.6 | 40.4 | [13 empty] | 52.5 | 0.1901141 | 93 | 40.55589 | 0.3858663 | 18 |  |  | 3.1 | 137.6 | 2.252907 |  | √ | √ | √ | √ | √ | √ | 合格 | 202902 | 20260226 | 15
41 | 杭星 | 20260226 | 氧气 | 13124 | 192181 | RL | 10.5 | 22.9 | 5.7 | 55.1 | 40.3 | [13 empty] | 55 | 0.1814882 | 95.4 | 40.455752 | 0.3864814 | 18 |  |  | 2 | 125.9 | 1.588562 |  | √ | √ | √ | √ | √ | √ | 合格 | 202902 | 20260226 | 15
42 | 杭星 | 20260226 | 氧气 | 23340 | 251102 | JP | 04.8 | 22.10 | 5.7 | 49.8 | 40 | [13 empty] | 49.7 | 0.2008032 | 89.8 | 40.155338 | 0.388345 | 18 |  |  | 4.1 | 151.7 | 2.702703 |  | √ | √ | √ | √ | √ | √ | 合格 | 202902 | 20260226 | 15
43 | 杭星 | 20260226 | 氧气 | 16250 | 128080 | YA | 12.12 | 20.10 | 5.7 | 49.1 | 40.3 | [13 empty] | 49 | 0.203666 | 89.4 | 40.455752 | 0.3864814 | 18 |  |  | 3.5 | 142.5 | 2.45614 |  | √ | √ | √ | √ | √ | √ | 合格 | 202902 | 20260226 | 15
44 | 杭星 | 20260226 | 氧气 | 12266 | 619086 | YA | 19.5 | 22.10 | 5 | 46.6 | 40 | [13 empty] | 46.5 | 0.2145923 | 86.6 | 40.155338 | 0.388345 | 18 |  |  | 3.1 | 144.3 | 2.148302 |  | √ | √ | √ | √ | √ | √ | 合格 | 202902 | 20260226 | 15
45 | 杭星 | 20260226 | 氧气 | 15203 | 455305 | YA | 22.5 |  | 5 | 42.9 | 40 | [13 empty] | 42.8 | 0.2331002 | 82.9 | 40.155338 | 0.388345 | 18 |  |  | 2.8 | 162.4 | 1.724138 |  | √ | √ | √ | √ | √ | √ | 合格 | 202902 | 20260226 | 15
46 | 杭星 | 20260226 | 氧气 | 14720 | 85445 | 上海 | 04.11 | 22.9 | 5.7 | 55.8 | 40.4 | [13 empty] | 55.7 | 0.1792115 | 96.2 | 40.55589 | 0.3858663 | 18 |  |  | 2.7 | 127.9 | 2.111024 |  | √ | √ | √ | √ | √ | √ | 合格 | 202902 | 20260226 | 15
47 | 杭星 | 20260226 | 氧气 | 23473 | 087051 | SZ | 00.5 | 22.6 | 5.7 | 54.7 | 40.7 | [13 empty] | 54.6 | 0.1828154 | 95.4 | 40.856304 | 0.3840393 | 18 |  |  | 3.1 | 117.3 | 2.642796 |  | √ | √ | √ | √ | √ | √ | 合格 | 202902 | 20260226 | 15
48 | 杭星 | 20260226 | 氧气 | 00451 | 517188 | JP | 09.9 | 20.9 | 5.7 | 49.7 | 40 | [13 empty] | 49.6 | 0.2012072 | 89.7 | 40.155338 | 0.388345 | 18 |  |  | 2.4 | 146.8 | 1.634877 |  | √ | √ | √ | √ | √ | √ | 合格 | 202902 | 20260226 | 15
49 | 杭星 | 20260226 | 氧气 | 11389 | 709365 | YA | 16.3 | 23.2 | 5.7 | 47 | 40.3 | [13 empty] | 46.9 | 0.212766 | 87.3 | 40.455752 | 0.3864814 | 18 |  |  | 2.7 | 145.3 | 1.858224 |  | √ | √ | √ | √ | √ | √ | 合格 | 202902 | 20260226 | 15
50 | 杭星 | 20260226 | 氧气 | 15666 | 994109 | 上海 | 03.12 | 23.3 | 5.7 | 57.8 | 40.6 | [13 empty] | 57.7 | 0.1730104 | 98.4 | 40.756166 | 0.3846453 | 18 |  |  | 1.6 | 120 | 1.333333 |  | √ | √ | √ | √ | √ | √ | 合格 | 202902 | 20260226 | 15

## 氩气
无缝气瓶定期检验、评定综合记录表
JB17-2026
序 号 | 送检 单位 | 送 检 日 期 | 充 装 介 质 | 初检 | [7 empty] | 前处理 |  |  | 内外观检查 | [8 empty] | 音响检查 | 空 瓶 重 量 kg | 重 量 损 失 % | 带 水 重 量 kg | 实 际 容 积 V （L) | 容 积 增 大 率 ξ (%） | 水压试验(22.5MPa) | [5 empty] | 附件 |  | 气密性试验 | 瓶内干燥 | 表面涂敷 | 抽真空 | 评定结论 | 下次检验日期 | 检验日期 | 公称工作压力(MPa) | 备 注
|  |  |  | 单位 自 编号 | 气 瓶 编 号 | 制造 单位 代码 | 气瓶制造日期 | 上次 检验 日期 | 设 计 壁 厚 S (mm) | 原 始 重 量 W (kg) | 原 始 容 积 V （L) | 残气处理 | 除 锈 | 三度检测 | 瓶口裂纹 | 裂 纹 | 凹 陷 | 凸 起 | 烧 伤 | 损伤 |  |  | 腐蚀 | [6 empty] | 试 压 水 温 度 ℃ | 总 压 入 水 量 A （ml) | 管 道 压 入 水 量 B (ml) | 残 余 变 形 值 △V1 (ml) | 全 变 形 值 △V (ml) | 残 余 变 形 率 η (%) | 瓶 阀 | 瓶 帽
[20 empty] | 颈 圈 | 底 座 | 瓶 壁 | 点 线 面
1 | 2 | 3 | 4 | 5 | 6 | 7 | 8 | 9 | 10 | 11 | 12 | 13 | 14 | 15 | 16 | 17 | 18 | 19 | 20 | 21 | 22 | 23 | 24 | 25 | 26 | 27 | 28 | 29 | 30 | 31 | 32 | 33 | 34 | 35 | 36 | 37 | 38 | 39 | 40 | 41 | 42 | 43 | 44 | 45 | 46 | 47
1 | 杭星 | 20260228 | Ar | 02892 | 32096 | SZ | 98.8 | 20.6 | 5.7 | 55.2 | 40.2 | [13 empty] | 55.1 | 0.1811594 | 95.4 | 40.355614 | 0.3870995 | 18 |  |  | 2.5 | 130.3 | 1.918649 | √ | √ | √ | √ | √ | √ | 合格 | 202808 | 20260228 | 15
2 | 杭星 | 20260228 | Ar | 06817 | 202131 | JP | 02.5 | 20.8 | 5.8 | 53.3 | 41.2 | [13 empty] | 53.2 | 0.1876173 | 94.6 | 41.457132 | 0.6241068 | 18 |  |  | 1.7 | 133.4 | 1.274363 | √ | √ | √ | √ | √ | √ | 合格 | 203102 | 20260228 | 15
3 | 杭星 | 20260228 | Ar | 10054 | 255367 | 上海 | 08.12 | 20.11 | 5.7 | 53.6 | 38.4 | [13 empty] | 53.5 | 0.1865672 | 92 | 38.55313 | 0.398776 | 18 |  |  | 0.9 | 113.7 | 0.7915567 | √ | √ | √ | √ | √ | √ | 合格 | 203102 | 20260228 | 15
4 | 杭星 | 20260228 | Ar | 09817 | 637293 | YA | 16.1 | 21.2 | 5.7 | 48.1 | 40.1 | [13 empty] | 48 | 0.2079002 | 88.2 | 40.255476 | 0.3877207 | 18 |  |  | 4.8 | 155 | 3.096774 | √ | √ | √ | √ | √ | √ | 合格 | 203102 | 20260228 | 15
5 | 杭星 | 20260228 | Ar | 07491 | 112176 | SZ | 06.5 | 20.7 | 5.7 | 55.8 | 39.6 | [13 empty] | 55.7 | 0.1792115 | 95.4 | 39.754786 | 0.3908737 | 18 |  |  | 2 | 116.6 | 1.715266 | √ | √ | √ | √ | √ | √ | 合格 | 203102 | 20260228 | 15
6 | 杭星 | 20260228 | Ar | 04181 | 508161 | YA | 15.10 | 20.11 | 5.7 | 47.4 | 40.3 | [13 empty] | 47.3 | 0.2109705 | 87.7 | 40.455752 | 0.3864814 | 18 |  |  | 5.9 | 156.6 | 3.767561 | √ | √ | √ | √ | √ | √ | 合格 | 203102 | 20260228 | 15
7 | 杭星 | 20260228 | Ar | 12598 | 544014 | YA | 13.8 | 21.2 | 5.7 | 47.5 | 40 | [13 empty] | 47.4 | 0.2105263 | 87.5 | 40.155338 | 0.388345 | 18 |  |  | 2.8 | 153.5 | 1.824104 | √ | √ | √ | √ | √ | √ | 合格 | 203102 | 20260228 | 15
8 | 杭星 | 20260228 | Ar | 12692 | 109110 | YA | 16.7 | 21.1 | 5.7 | 48.3 | 40.4 | [13 empty] | 48.2 | 0.2070393 | 88.7 | 40.55589 | 0.3858663 | 18 |  |  | 2.7 | 146.1 | 1.848049 | √ | √ | √ | √ | √ | √ | 合格 | 203102 | 20260228 | 15
9 | 杭星 | 20260228 | Ar | 03463 | 215266 | YA | 15.1 | 21.1 | 5.7 | 48.9 | 40.2 | [13 empty] | 48.8 | 0.204499 | 89.1 | 40.355614 | 0.3870995 | 18 |  |  | 2.7 | 149.7 | 1.803607 | √ | √ | √ | √ | √ | √ | 合格 | 203102 | 20260228 | 15
10 | 杭星 | 20260228 | Ar | 05057 | 209098 | YA | 15.11 | 20.12 | 5.7 | 47.9 | 40 | [13 empty] | 47.8 | 0.2087683 | 87.9 | 40.155338 | 0.388345 | 18 |  |  | 1.4 | 144.9 | 0.9661836 | √ | √ | √ | √ | √ | √ | 合格 | 203102 | 20260228 | 15
11 | 杭星 | 20260228 | Ar | 06317 | 400394 | YA | 15.10 | 20.11 | 5.7 | 49.1 | 40.5 | [13 empty] | 49 | 0.203666 | 89.6 | 40.656028 | 0.3852543 | 18 |  |  | 2.6 | 150.1 | 1.732179 | √ | √ | √ | √ | √ | √ | 合格 | 203102 | 20260228 | 15
12 | 杭星 | 20260228 | Ar | 03689 | 365433 | YA | 13.3 | 21.1 | 5.7 | 47.6 | 40 | [13 empty] | 47.5 | 0.210084 | 87.6 | 40.155338 | 0.388345 | 18 |  |  | 2.8 | 146.1 | 1.916496 | √ | √ | √ | √ | √ | √ | 合格 | 203102 | 20260228 | 15
13 | 杭星 | 20260228 | Ar | 03558 | 766238 | YA | 14.11 | 19.12 | 5.7 | 48.1 | 40 | [13 empty] | 48 | 0.2079002 | 88.1 | 40.155338 | 0.388345 | 18 |  |  | 3.6 | 143 | 2.517483 | √ | √ | √ | √ | √ | √ | 合格 | 203102 | 20260228 | 15
14 | 杭星 | 20260228 | Ar | 05010 | 003005 | SZ | 97.3 | 21.3 | 5.7 | 58.4 | 40 | [13 empty] | 58.3 | 0.1712329 | 98.4 | 40.155338 | 0.388345 | 18 |  |  | 1.7 | 131.1 | 1.29672 | √ | √ | √ | √ | √ | √ | 合格 | 202703 | 20260228 | 15

## 氮气
无缝气瓶定期检验、评定综合记录表
| JB17-2025 |  |  | #REF!
| 送检单位 | 送 检 日 期 | 充 装 介 质 | 初检 | [7 empty] | 前处理 |  |  | 内外观检查 | [8 empty] | 音响检查 | 空 瓶 重 量 kg | 重 量 损 失 % | 带 水 重 量 kg | 实 际 容 积 V （L) | 容 积 增 大 率 ξ (%） | 水压试验(22.5MPa) | [6 empty] | 附件 |  | 气密性试验 | 瓶内干燥 | 表面涂敷 | 抽真空 | 评定结论 | 下次检 验日期 | 检验日期 | 公称工作压力(MPa) | 备注
|  |  |  | 单位 自 编号 | 气 瓶 编 号 | 制造 单位 代码 | 气瓶制造日期 | 上次 检验 日期 | 设 计 壁 厚 S (mm) | 原 始 重 量 W (kg) | 原 始 容 积 V （L) | 残气处理 | 除 锈 | 三度检测 | 瓶口裂纹 | 裂 纹 | 凹 陷 | 凸 起 | 烧 伤 | 损伤 |  |  | 腐蚀 | [6 empty] | 试 压 水 温 度 ℃ | 总 压 入 水 量 A （ml) | 管 道 压 入 水 量 B (ml) | 残 余 变 形 值 △V1 (ml) | 全 变 形 值 △V (ml) | 残 余 变 形 率 η (%) | βB × Pn 值*1000 | 瓶 阀 | 瓶 帽
[20 empty] | 颈 圈 |  |  | 腐蚀
1 | 2 | 3 | 4 | 5 | 6 | 7 | 8 | 9 | 10 | 11 | 12 | 13 | 14 | 15 | 16 | 17 | 18 | 19 | 20 | 21 | 22 | 23 | 24 | 25 | 26 | 27 | 28 | 29 | 30 | 31 | 32 | 33 | 34 | 35 | 36 | 37 | 38 | 39 | 40 | 41 | 42 | 43 | 44 | 45 | 46 | 47

## 二氧化碳
无缝气瓶定期检验、评定综合记录表
JB17-2026
序号 | 送检单位 | 送 检 日 期 | 充 装 介 质 | 初检 | [7 empty] | 前处理 |  |  | 内外观检查 | [8 empty] | 音响检查 | 空 瓶 重 量 kg | 重 量 损 失 % | 带 水 重 量 kg | 实 际 容 积 V （L) | 容 积 增 大 率 ξ (%） | 水压试验(22.5MPa) | [6 empty] | 附件 |  | 气密性试验 | 瓶内干燥 | 表面涂敷 | 抽真空 | 评定结论 | 下次检验日期 | 检验日期 | 公称工作压力（MPa）
|  |  |  | 单位 自 编号 | 气 瓶 编 号 | 制造 单位 代码 | 气瓶制造日期 | 上次 检验 日期 | 设 计 壁 厚 S (mm) | 原 始 重 量 W (kg) | 原 始 容 积 V （L) | 残气处理 | 除 锈 | 三度检测 | 瓶口裂纹 | 裂 纹 | 凹 陷 | 凸 起 | 烧 伤 | 损伤 |  |  | 腐蚀 | [6 empty] | 试 压 水 温 度 ℃ | 总 压 入 水 量 A （ml) | 管 道 压 入 水 量 B (ml) | 残 余 变 形 值 △V1 (ml) | 全 变 形 值 △V (ml) | 残 余 变 形 率 η (%) | βB × Pn 值*1000 | 瓶 阀 | 瓶 帽
[20 empty] | 颈 圈 | 底 座 | 瓶 壁 | 点 线 面
1 | 2 | 3 | 4 | 5 | 6 | 7 | 8 | 9 | 10 | 11 | 12 | 13 | 14 | 15 | 16 | 17 | 18 | 19 | 20 | 21 | 22 | 23 | 24 | 25 | 26 | 27 | 28 | 29 | 30 | 31 | 32 | 33 | 34 | 35 | 36 | 37 | 38 | 39 | 40 | 41 | 42 | 43 | 44 | 45 | 46 | 47
1 | 杭星 | 20260227 | 二化 | 15953 | 274387 | JP | 07.12 | 23.3 | 5.7 | 50.2 | 40.7 | [13 empty] | 50.1 | 0.1992032 | 90.9 | 40.856304 | 0.3840393 | 18 |  |  | 1.5 | 155.5 | 0.9646302 | √ | √ | √ | √ | √ | √ | √ | 合格 | 202902 | 20260227 | 15
2 | 杭星 | 20260227 | 二化 | 15728 | 661301 | JP | 10.5 | 22.7 | 5.7 | 48.8 | 40.3 | [13 empty] | 48.7 | 0.204918 | 89.1 | 40.455752 | 0.3864814 | 18 |  |  | 4.1 | 160.4 | 2.55611 | √ | √ | √ | √ | √ | √ | √ | 合格 | 202902 | 20260227 | 15
3 | 杭星 | 20260227 | 二化 | 06829 | 412459 | YA | 22.11 |  | 5 | 42.7 | 40 | [13 empty] | 42.6 | 0.234192 | 82.7 | 40.155338 | 0.388345 | 18 |  |  | 3.1 | 174.5 | 1.776504 | √ | √ | √ | √ | √ | √ | √ | 合格 | 202902 | 20260227 | 15
4 | 杭星 | 20260227 | 二化 | 10138 | 412136 | YA | 22.11 |  | 5 | 43 | 40 | [13 empty] | 42.9 | 0.2325581 | 83 | 40.155338 | 0.388345 | 18 |  |  | 3.7 | 172.5 | 2.144928 | √ | √ | √ | √ | √ | √ | √ | 合格 | 202902 | 20260227 | 15
5 | 杭星 | 20260227 | 二化 | 10026 | 304463 | MS | 22.11 |  | 5 | 43.4 | 40 | [13 empty] | 43.3 | 0.2304147 | 83.4 | 40.155338 | 0.388345 | 18 |  |  | 4.6 | 177.2 | 2.595937 | √ | √ | √ | √ | √ | √ | √ | 合格 | 202902 | 20260227 | 15
6 | 杭星 | 20260227 | 二化 | 07156 | 412492 | YA | 22.11 |  | 5 | 42.7 | 40 | [13 empty] | 42.6 | 0.234192 | 82.7 | 40.155338 | 0.388345 | 18 |  |  | 3.3 | 173.8 | 1.898734 | √ | √ | √ | √ | √ | √ | √ | 合格 | 202902 | 20260227 | 15
7 | 杭星 | 20260227 | 二化 | 15531 | 634047 | YA | 15.10 | 22.9 | 5.7 | 47.2 | 40.3 | [13 empty] | 47.1 | 0.2118644 | 87.5 | 40.455752 | 0.3864814 | 18 |  |  | 2.1 | 154.7 | 1.357466 | √ | √ | √ | √ | √ | √ | √ | 合格 | 202902 | 20260227 | 15
8 | 杭星 | 20260227 | 二化 | 15587 | 924078 | KC | 21.5 |  | 5 | 45.8 | 40 | [13 empty] | 45.7 | 0.2183406 | 85.8 | 40.155338 | 0.388345 | 18 |  |  | 2.1 | 156.8 | 1.339286 | √ | √ | √ | √ | √ | √ | √ | 合格 | 202902 | 20260227 | 15
9 | 杭星 | 20260227 | 二化 | 15890 | 800189 | JP | 17.5 | 22.12 | 5.7 | 46.2 | 40.6 | [13 empty] | 46.1 | 0.2164502 | 86.8 | 40.756166 | 0.3846453 | 18 |  |  | 2.1 | 151.6 | 1.385224 | √ | √ | √ | √ | √ | √ | √ | 合格 | 202902 | 20260227 | 15
10 | 杭星 | 20260227 | 二化 | 15593 | 085229 | YA | 13.5 | 21.6 | 5.7 | 42.8 | 40.4 | [13 empty] | 42.7 | 0.2336449 | 83.2 | 40.55589 | 0.3858663 | 18 |  |  | 1.2 | 134.3 | 0.893522 | √ | √ | √ | √ | √ | √ | √ | 合格 | 202902 | 20260227 | 15
11 | 杭星 | 20260227 | 二化 | 15985 | 203776 | JP | 04.7 | 23.2 | 5.7 | 49.8 | 40 | [13 empty] | 49.7 | 0.2008032 | 89.8 | 40.155338 | 0.388345 | 18 |  |  | 2.3 | 147.9 | 1.555105 | √ | √ | √ | √ | √ | √ | √ | 合格 | 202902 | 20260227 | 15
12 | 杭星 | 20260227 | 二化 | 05245 | 331833 | 上海 | 01.5 | 22.11 | 5.7 | 56.6 | 40.6 | [13 empty] | 56.5 | 0.1766784 | 97.2 | 40.756166 | 0.3846453 | 18 |  |  | 2.8 | 126.7 | 2.209945 | √ | √ | √ | √ | √ | √ | √ | 合格 | 202902 | 20260227 | 15
13 | 杭星 | 20260227 | 二化 | 15611 | 198461 | YA | 19.4 |  | 5 | 45.8 | 40 | [13 empty] | 45.7 | 0.2183406 | 85.8 | 40.155338 | 0.388345 | 18 |  |  | 2 | 153.1 | 1.306336 | √ | √ | √ | √ | √ | √ | √ | 合格 | 202902 | 20260227 | 15
14 | 杭星 | 20260227 | 二化 | 05780 | 358054 | YA | 16.2 | 23.2 | 5.7 | 46.9 | 40.5 | [13 empty] | 46.8 | 0.2132196 | 87.4 | 40.656028 | 0.3852543 | 18 |  |  | 1.5 | 151.4 | 0.990753 | √ | √ | √ | √ | √ | √ | √ | 合格 | 202902 | 20260227 | 15
15 | 杭星 | 20260227 | 二化 | 07799 | 383313 | YA | 17.2 | 23.4 | 5.7 | 47.6 | 40.4 | [13 empty] | 47.5 | 0.210084 | 88 | 40.55589 | 0.3858663 | 18 |  |  | 2.4 | 153.7 | 1.561483 | √ | √ | √ | √ | √ | √ | √ | 合格 | 202902 | 20260227 | 15
16 | 杭星 | 20260227 | 二化 | 05956 | 576373 | YA | 13.3 | 22.10 | 5.7 | 47.3 | 40.4 | [13 empty] | 47.2 | 0.2114165 | 87.7 | 40.55589 | 0.3858663 | 18 |  |  | 2.6 | 148.8 | 1.747312 | √ | √ | √ | √ | √ | √ | √ | 合格 | 202902 | 20260227 | 15
17 | 杭星 | 20260227 | 二化 | 16175 | 18090 | JP | 07.2 | 22.12 | 5.7 | 47.1 | 38.7 | [13 empty] | 47 | 0.2123142 | 85.8 | 38.853544 | 0.3967545 | 18 |  |  | 2.6 | 141.5 | 1.837456 | √ | √ | √ | √ | √ | √ | √ | 合格 | 202902 | 20260227 | 15
18 | 杭星 | 20260227 | 二化 | 15751 | 270099 | JP | 00.9 | 20.6 | 5.7 | 54 | 41.2 | [13 empty] | 53.9 | 0.1851852 | 95.2 | 41.356994 | 0.3810534 | 18 |  |  | 2.3 | 130.4 | 1.763804 | √ | √ | √ | √ | √ | √ | √ | 合格 | 202902 | 20260227 | 15
19 | 杭星 | 20260227 | 二化 | 16171 | 265321 | RL | 10.6 | 22.12 | 5.7 | 51.7 | 40.6 | [13 empty] | 51.6 | 0.1934236 | 92.3 | 40.756166 | 0.3846453 | 18 |  |  | 2.1 | 137.8 | 1.523948 | √ | √ | √ | √ | √ | √ | √ | 合格 | 202902 | 20260227 | 15
20 | 杭星 | 20260227 | 二化 | 15740 | 783111 | YA | 19.11 | 22.11 | 5 | 44.2 | 40 | [13 empty] | 44.1 | 0.2262443 | 84.2 | 40.155338 | 0.388345 | 18 |  |  | 2.1 | 148.1 | 1.417961 | √ | √ | √ | √ | √ | √ | √ | 合格 | 202902 | 20260227 | 15
21 | 杭星 | 20260227 | 二化 | 05401 | 846486 | YA | 16.3 | 22.9 | 5.7 | 47.1 | 40.3 | [13 empty] | 47 | 0.2123142 | 87.4 | 40.455752 | 0.3864814 | 18 |  |  | 2.3 | 145.2 | 1.584022 | √ | √ | √ | √ | √ | √ | √ | 合格 | 202902 | 20260227 | 15
22 | 杭星 | 20260227 | 二化 | 04579 | 721477 | YA | 19.6 | 20.10 | 5 | 45.7 | 40 | [13 empty] | 45.6 | 0.2188184 | 85.7 | 40.155338 | 0.388345 | 18 |  |  | 3.7 | 151.7 | 2.439024 | √ | √ | √ | √ | √ | √ | √ | 合格 | 202902 | 20260227 | 15
23 | 杭星 | 20260227 | 二化 | 12799 | 635273 | YA | 16.10 | 22.10 | 5.7 | 48.3 | 40.2 | [13 empty] | 48.2 | 0.2070393 | 88.5 | 40.355614 | 0.3870995 | 18 |  |  | 2.3 | 132.2 | 1.739788 | √ | √ | √ | √ | √ | √ | √ | 合格 | 202902 | 20260227 | 15
24 | 杭星 | 20260227 | 二化 | 05543 | 96735 | YA | 12.12 | 23.2 | 5.7 | 49.3 | 40 | [13 empty] | 49.2 | 0.2028398 | 89.3 | 40.155338 | 0.388345 | 18 |  |  | 2.6 | 131 | 1.984733 | √ | √ | √ | √ | √ | √ | √ | 合格 | 202902 | 20260227 | 15
25 | 杭星 | 20260227 | 二化 | 15727 | 070385 | YA | 13.1 | 22.11 | 5.7 | 48.3 | 40 | [13 empty] | 48.2 | 0.2070393 | 88.3 | 40.155338 | 0.388345 | 18 |  |  | 2.5 | 137.8 | 1.814224 | √ | √ | √ | √ | √ | √ | √ | 合格 | 202902 | 20260227 | 15
26 | 杭星 | 20260228 | 二化 | 15594 | 026314 | ZS | 04.7 | 22.3 | 5.7 | 58.3 | 40.3 | [13 empty] | 58.2 | 0.1715266 | 98.6 | 40.455752 | 0.3864814 | 18 |  |  | 1.7 | 119.2 | 1.426174 | √ | √ | √ | √ | √ | √ | √ | 合格 | 202902 | 20260228 | 15
27 | 杭星 | 20260228 | 二化 | 14624 | 304304 | MS | 22.12 |  | 5 | 42.9 | 40 | [13 empty] | 42.8 | 0.2331002 | 82.9 | 40.155338 | 0.388345 | 18 |  |  | 3.5 | 159.3 | 2.197112 | √ | √ | √ | √ | √ | √ | √ | 合格 | 202902 | 20260228 | 15
28 | 杭星 | 20260228 | 二化 | 16058 | 165002 | JP | 06.2 | 22.4 | 5.7 | 51 | 40.6 | [13 empty] | 50.9 | 0.1960784 | 91.6 | 40.756166 | 0.3846453 | 18 |  |  | 2.1 | 148.8 | 1.41129 | √ | √ | √ | √ | √ | √ | √ | 合格 | 202902 | 20260228 | 15
29 | 杭星 | 20260228 | 二化 | 16057 | 031091 | JP | 17.1 | 22.6 | 5.7 | 47 | 40.3 | [13 empty] | 46.9 | 0.212766 | 87.3 | 40.455752 | 0.3864814 | 18 |  |  | 2.5 | 155.2 | 1.610825 | √ | √ | √ | √ | √ | √ | √ | 合格 | 202902 | 20260228 | 15
30 | 杭星 | 20260228 | 二化 | 04099 | 17091 | SZ | 07.4 | 22.12 | 5.7 | 56.1 | 40.4 | [13 empty] | 56 | 0.1782531 | 96.5 | 40.55589 | 0.3858663 | 18 |  |  | 3.4 | 132.9 | 2.558315 | √ | √ | √ | √ | √ | √ | √ | 合格 | 202902 | 20260228 | 15
31 | 杭星 | 20260228 | 二化 | 16052 | 198144 | YA | 19.4 | 22.10 | 5 | 46 | 40 | [13 empty] | 45.9 | 0.2173913 | 86 | 40.155338 | 0.388345 | 18 |  |  | 2.2 | 151.7 | 1.450231 | √ | √ | √ | √ | √ | √ | √ | 合格 | 202902 | 20260228 | 15
32 | 杭星 | 20260228 | 二化 | 04905 | 846168 | YA | 16.3 | 23.2 | 5.7 | 47 | 40.4 | [13 empty] | 46.9 | 0.212766 | 87.4 | 40.55589 | 0.3858663 | 18 |  |  | 2.7 | 153.4 | 1.760104 | √ | √ | √ | √ | √ | √ | √ | 合格 | 202902 | 20260228 | 15
33 | 杭星 | 20260228 | 二化 | 09056 | 160333 | RL | 08.4 | 23.3 | 5.7 | 54.1 | 40.4 | [13 empty] | 54 | 0.1848429 | 94.5 | 40.55589 | 0.3858663 | 18 |  |  | 5.6 | 135.2 | 4.142012 | √ | √ | √ | √ | √ | √ | √ | 合格 | 202902 | 20260228 | 15
34 | 杭星 | 20260228 | 二化 | 05957 | 665217 | YA | 16.11 | 22.11 | 5.7 | 48.4 | 40.2 | [13 empty] | 48.3 | 0.2066116 | 88.6 | 40.355614 | 0.3870995 | 18 |  |  | 2.8 | 151.3 | 1.850628 | √ | √ | √ | √ | √ | √ | √ | 合格 | 202902 | 20260228 | 15
35 | 杭星 | 20260228 | 二化 | 04790 | 125015 | YA | 20.1 | 23.2 | 5 | 44.1 | 40 | [13 empty] | 44 | 0.2267574 | 84.1 | 40.155338 | 0.388345 | 18 |  |  | 3.5 | 152.7 | 2.292076 | √ | √ | √ | √ | √ | √ | √ | 合格 | 202902 | 20260228 | 15
36 | 杭星 | 20260228 | 二化 | 05017 | 125064 | YA | 20.1 | 23.2 | 5 | 44.5 | 40 | [13 empty] | 44.4 | 0.2247191 | 84.5 | 40.155338 | 0.388345 | 18 |  |  | 2.6 | 158.8 | 1.63728 | √ | √ | √ | √ | √ | √ | √ | 合格 | 202902 | 20260228 | 15

## 混合气
无缝气瓶定期检验、评定综合记录表
JB17-2025
序 号 | 送检单位 | 送 检 日 期 | 充 装 介 质 | 初检 | [7 empty] | 前处理 |  |  | 内外观检查 | [8 empty] | 音响检查 | 空 瓶 重 量 kg | 重 量 损 失 % | 带 水 重 量 kg | 实 际 容 积 V （L) | 容 积 增 大 率 ξ (%） | 水压试验(22.5MPa) | [6 empty] | 附件 |  | 气密性试验 | 瓶内干燥 | 表面涂敷 | 抽真空 | 评定结论 | 下次检验日期 | 检验日期 | 公称工作压力(MPa)
|  |  |  | 单位 自 编号 | 气 瓶 编 号 | 制造 单位 代码 | 气瓶制造日期 | 上次 检验 日期 | 设 计 壁 厚 S (mm) | 原 始 重 量 W (kg) | 原 始 容 积 V （L) | 残气处理 | 除 锈 | 三度检测 | 瓶口裂纹 | 裂 纹 | 凹 陷 | 凸 起 | 烧 伤 | 损伤 |  |  | 腐蚀 | [6 empty] | 试 压 水 温 度 ℃ | 总 压 入 水 量 A （ml) | 管 道 压 入 水 量 B (ml) | 残 余 变 形 值 △V1 (ml) | 全 变 形 值 △V (ml) | 残 余 变 形 率 η (%) | βB × Pn 值*1000 | 瓶 阀 | 瓶 帽
[20 empty] | 颈 圈 | 底 座 | 瓶 壁 | 点 线 面
1 | 2 | 3 | 4 | 5 | 6 | 7 | 8 | 9 | 10 | 11 | 12 | 13 | 14 | 15 | 16 | 17 | 18 | 19 | 20 | 21 | 22 | 23 | 24 | 25 | 26 | 27 | 28 | 29 | 30 | 31 | 32 | 33 | 34 | 35 | 36 | 37 | 38 | 39 | 40 | 41 | 42 | 43 | 44 | 45 | 46 | 47

## 水的平均压缩系数
| P | 22.5
温度 | B | B=（K*100000-6.8P）*0.0000001 | P*B
5 | 0.04942 | 0.0004789 | 0.01077525 | #N/A
6 | 0.04915 | 0.0004762 | 0.0107145
7 | 0.04886 | 0.0004733 | 0.01064925
8 | 0.0486 | 0.0004707 | 0.01059075
9 | 0.04834 | 0.0004681 | 0.01053225
10 | 0.04812 | 0.0004659 | 0.01048275
11 | 0.04792 | 0.0004639 | 0.01043775
12 | 0.04775 | 0.0004622 | 0.0103995
13 | 0.04759 | 0.0004606 | 0.0103635
14 | 0.04742 | 0.0004589 | 0.01032525
15 | 0.04725 | 0.0004572 | 0.010287
16 | 0.0471 | 0.0004557 | 0.01025325
17 | 0.04695 | 0.0004542 | 0.0102195
18 | 0.0468 | 0.0004527 | 0.01018575
19 | 0.04668 | 0.0004515 | 0.01015875
20 | 0.04654 | 0.0004501 | 0.01012725
21 | 0.04643 | 0.000449 | 0.0101025
22 | 0.04633 | 0.000448 | 0.01008
23 | 0.04623 | 0.000447 | 0.0100575
24 | 0.04613 | 0.000446 | 0.010035
25 | 0.04604 | 0.0004451 | 0.01001475
26 | 0.04594 | 0.0004441 | 0.00999225
27 | 0.04586 | 0.0004433 | 0.00997425
28 | 0.04578 | 0.0004425 | 0.00995625
29 | 0.0457 | 0.0004417 | 0.00993825
30 | 0.04563 | 0.000441 | 0.0099225
31 | 0.04557 | 0.0004404 | 0.009909
32 | 0.04552 | 0.0004399 | 0.00989775
33 | 0.04548 | 0.0004395 | 0.00988875
34 | 0.04543 | 0.000439 | 0.0098775
35 | 0.04538 | 0.0004385 | 0.00986625
36 | 0.04533 | 0.000438 | 0.009855
37 | 0.04529 | 0.0004376 | 0.009846

## 公斤水的体积
温度 | 体积 | 标准瓶(KG)
5 | 1 | 114.2
6 | 1.00003 | 114.2
7 | 1.00007 | 133.6
8 | 1.00012 | 114.2
9 | 1.00019 | 114.21
10 | 1.00027 | 114.21
11 | 1.00037 | 114.22
12 | 1.00048 | 114.22
13 | 1.0006 | 114.23
14 | 1.00073 | 114.23
15 | 1.00087 | 114.24
16 | 1.00103 | 114.25
17 | 1.0012 | 114.25
18 | 1.00138 | 114.26
19 | 1.00157 | 114.27
20 | 1.00177 | 114.28
21 | 1.00199 | 114.29
22 | 1.00221 | 114.3
23 | 1.00224 | 114.3
24 | 1.00269 | 114.32
25 | 1.00294 | 114.33
26 | 1.0032 | 114.34
27 | 1.00347 | 114.36
28 | 1.00375 | 114.37
29 | 1.00405 | 114.38
30 | 1.00435 | 114.4
31 | 1.00466 | 114.41
32 | 1.00497 | 114.42
33 | 1.0053 | 114.44
34 | 1.00563 | 114.45
35 | 1.00598 | 114.47
36 | 1.00633 | 114.48
37 | 1.00669 | 114.5
38 | 1.00706 | 114.52
39 | 1.00743 | 114.53
40 | 1.00782 | 114.55